## DATOS
DATOS GENERALES
INFORME |  | EST. DE PROB. FALLA E IMPLEMET. ALTERN. SOLUC DESLIZAM. TALUD.EN LA ZONA ANDINA
CODIGO |  | C2-M1
PROYECTO |  | ESTABILIDAD DE TALUDES
SOLICITANTE |  | JORGE MOSTAJO CARBONEL
UBICACION |  | HUAYUCHACA - ACCESO A LA PROVINCIA DE CAJAY - HUARI
FECHA |  | 14 AGOSTO 2007
EXPLORACION GEOTECNICA
TIPO DE EXPLORACION |  | CALICATA
No DE EXPLORACION |  | C2
No DE MUESTRA |  | M1
PROFUNDIDAD DEL NIVEL FREATICO | (m) : | 2.6
PROFUNDIDAD DEL ESTRATO | (m) : | 3
OBSERVACIONES |  | PRESENCIA DE NIVEL FREATICO - FLUJO SUBTERREANEO
PRESENCIA DE ROCA ANGULOSA

## GRANULOM
CONTENIDO DE HUMEDAD | [6 empty] | ASTM D2216 |  | CODIGO
ANALISIS GRANULOMETRICO POR TAMIZADO | [6 empty] | ASTM D422 |  | C2-M1
CONTENIDO DE HUMEDAD (w)
1 | No recipiente |  |  |  | LEMA 01
2 | W recipiente |  |  | (gr) | 592
3 | W recipiente sw |  |  | (gr) | 4878
4 | W recipiente s |  |  | (gr) | 4420.5
5 | W w : 3-4 |  |  | (gr) | 457.5
6 | W s : 4-2 |  |  | (gr) | 3828.5
7 | w : 100*5/6 |  |  | (%) | 11.94985
ANALISIS GRANULOMETRICO
8 | W recipiente s (lavado) |  |  | (gr) | 3051
9 | W s (lavado) : 8-2 |  |  | (gr) | 2459
10 | W s fino (platillo) |  |  | (gr) | 7.18
11 | W Total Parcial Retenido |  |  | (gr) | 2414.44 |  | D10 | (mm) | 0.002513128
12 | DW : 9-11 |  |  | (gr) | 44.56 |  | D30 | (mm) | 0.03439661
13 | W s fino (total) : [6-(11-10)-12] |  |  | (gr) | 1376.68 |  | D60 | (mm) | 2.951747
14 | % finos : 100*13/6 |  |  | (%) | 35.95873 |  | Cu = D60/D10 |  | > 99
15 | Error : 100*12/9 |  |  | (%) | 1.812119 |  | Cc = D30²/(D10*D60) |  | 0.1594915
Tamiz |  |  | Peso Parcial |  | Peso Parcial | % Parcial |  | % Acumulado | % Acumulado | D60 | D30 | D10
|  |  | Retenido |  | Retenido Corregido | Retenido |  | Retenido | Que Pasa
| - | (mm) | (gr) |  | (gr) | (%) |  | (%) | (%)
| 3" | 75 | 0 |  | 0 |  | 0 | 0 | 100 | 0 | 0 | 0
| 2" | 50 | 0 |  | 0 |  | 0 | 0 | 100 | 0 | 0 | 0
| 1 1/2" | 37.5 | 198.77 |  | 198.77 |  | 5.191851 | 5.191851 | 94.80815 | 0 | 0 | 0
| 1" | 25 | 217.56 |  | 217.56 |  | 5.682643 | 10.87449 | 89.12551 | 0 | 0 | 0
| 3/4" | 19 | 188.25 |  | 188.25 |  | 4.917069 | 15.79156 | 84.20844 | 0 | 0 | 0
| 3/8" | 9.5 | 399.58 |  | 444.14 |  | 11.60089 | 27.39245 | 72.60755 | 0 | 0 | 0
| No 004 | 4.75 | 297.82 |  | 297.82 |  | 7.779026 | 35.17148 | 64.82852 | 2.951747 | 0 | 0
| No 010 | 2 | 336.11 |  | 336.11 |  | 8.779156 | 43.95063 | 56.04937 | 0 | 0 | 0
| No 020 | 0.85 | 162.57 |  | 162.57 |  | 4.246311 | 48.19694 | 51.80306 | 0 | 0 | 0
| No 040 | 0.425 | 112.77 |  | 112.77 |  | 2.94554 | 51.14248 | 48.85752 | 0 | 0 | 0
| No 060 | 0.25 | 128.3 |  | 128.3 |  | 3.351182 | 54.49367 | 45.50633 | 0 | 0 | 0
| No 100 | 0.15 | 162.68 |  | 162.68 |  | 4.249184 | 58.74285 | 41.25715 | 0 | 0 | 0
| No 200 | 0.075 | 202.85 |  | 202.85 |  | 5.29842 | 64.04127 | 35.95873 | 0 | 0.03439661 | 0.002513128
Platillo |  |  | 7.18 |  | 1376.68 |  | 35.95873 | 100 | 0
Total |  |  | 2414.44 |  | 3828.5 |  | 100 | - | -
[10 empty] | 0.075 | 0 |  | 75 | 100
[10 empty] | 0.075 | 100 |  | 50 | 100
[13 empty] | 37.5 | 94.80815
[10 empty] | 0.425 | 0 |  | 25 | 89.12551
[10 empty] | 0.425 | 100 |  | 19 | 84.20844
[13 empty] | 9.5 | 72.60755
[10 empty] | 2 | 0 |  | 4.75 | 64.82852
[10 empty] | 2 | 100 |  | 2 | 56.04937
[13 empty] | 0.85 | 51.80306
[10 empty] | 4.75 | 0 |  | 0.425 | 48.85752
[10 empty] | 4.75 | 100 |  | 0.25 | 45.50633
[13 empty] | 0.15 | 41.25715
[10 empty] | 19 | 0 |  | 0.075 | 35.95873
[10 empty] | 19 | 100
[10 empty] | 75 | 0
[10 empty] | 75 | 100

## W%, P.ESPEC, P.ESP.RELAT
CONTENIDO DE HUMEDAD |  |  |  |  | ASTM D2216
PESO ESPECIFICO NATUAL
PESO ESPECIFICO RELATIVO DE LOS SOLIDOS |  |  |  |  | ASTM D854
NUMERO DE ENSAYO |  |  | 1 | 2
CONTENIDO DE HUMEDAD (w)
1 | No recipiente |  | 42 | 206
2 | W recipiente | (gr) | 196.32 | 191.26
3 | W recipiente sw | (gr) | 513.92 | 629.84
4 | W recipiente s | (gr) | 479 | 584.41
5 | W w : 3-4 | (gr) | 34.92 | 45.43
6 | W s : 4-2 | (gr) | 282.68 | 393.15
7 | w : 100*5/6 | (%) | 12.35319 | 11.55539
8 | PROMEDIO w | (%) | 11.95429
PESO ESPECIFICO NATURAL (g)
1 | g Parafina | (gr/cc) |  |  | 0.87
2 | Constante del sifon |  |  |  | 1.0015337
3 | W sw | (gr) | 1040.12 | 739.64 | 596.73
4 | W parafina sw | (gr) | 1113.77 | 786.54 | 630.81
5 | V parafina swa | (cc) | 578 | 400 | 315
6 | W parafina : 4-3 | (gr) | 73.65 | 46.9 | 34.08
7 | V parafina swa efectivo : 5-2 | (cc) | 576.9984663 | 398.9984663 | 313.9984663
8 | V parafina : 6/1 | (cc) | 84.65517 | 53.90805 | 39.17241
9 | V sma : 7-8 | (cc) | 503.3484663 | 352.0984663 | 279.9184663
10 | g : 3/9 | (gr/cc) | 2.066401 | 2.100662 | 2.131799
11 | PROMEDIO g | (gr/cc) |  |  | 2.099621
PESO ESPECIFICO RELATIVO DE SOLIDOS (Gs)
1 | No frasco |  | 2
2 | W frasco w | (gr) | 344.67
3 | W frasco sw | (gr) | 395.44
4 | No recipiente |  | 1
5 | W recipiente | (gr) | 174.57
6 | W recipiente s | (gr) | 259.28
7 | W s : 6-5 | (gr) | 84.71
8 | Gs : 7/(2-3+7) |  | 2.495875

## LIMITES
LIMITE LIQUIDO |  |  | ASTM D4318 |  |  | CODIGO
LIMITE PLASTICO |  |  | ASTM D4318 |  |  | C2-M1
LIMITE DE CONTRACCION |  |  | ASTM D427
No DE ENSAYO |  |  | 1 | 2 | 3 | 4
LIMITE LIQUIDO (LL)
1 | No recipiente |  | 12 | 20 | 32 | 53
2 | No golpes |  | 26 | 18 | 30 | 11
3 | W recipiente | (gr) | 20.75 | 20.95 | 20.01 | 20.8
4 | W recipiente sw | (gr) | 44.26 | 44.23 | 46.01 | 44.67
5 | W recipiente s | (gr) | 39.65 | 39.47 | 40.93 | 39.46
6 | W w : 4-5 | (gr) | 4.61 | 4.76 | 5.08 | 5.21
7 | W s : 5-3 | (gr) | 18.9 | 18.52 | 20.92 | 18.66
8 | w : 100*6/7 | (%) | 24.39153 | 25.70194 | 24.28298 | 27.92069
9 | LL | (%) |  |  |  | 24.8
[7 empty] | Límite inferior Eje X |  |  | 10
[7 empty] | Límite superior Eje X |  |  | 100
[7 empty] | Límite inferior Eje Y |  |  | 0
[7 empty] | Límite superior Eje Y |  |  | 0
[7 empty] | 25 Golpes |  | 25 | 24.8
[9 empty] | 25 | 0
[7 empty] | LL |  | 10 | 28
[9 empty] | 100 | 20
[7 empty] | Recta de Ajuste |  | 0 | 24.8
[9 empty] | 25 | 24.8
LIMITE PLASTICO (LP) | [6 empty] | 25.47945 | 4 |  | 26 | 24.39153
1 | No recipiente |  | 2 | 3 | 7 | 59 | 102.1918 | 60 |  | 18 | 25.70194
2 | W recipiente | (gr) | 20.54 | 19.29 | 21.16 | 20.15 | 16 | 7 |  | 30 | 24.28298
3 | W recipiente sw | (gr) | 22.85 | 20.53 | 22.55 | 21.41 | 74.66667 | 60 |  | 11 | 27.92069
4 | W recipiente s | (gr) | 22.54 | 20.35 | 22.37 | 21.24 | 50 | 0
5 | W w : 3-4 | (gr) | 0.31 | 0.18 | 0.18 | 0.17 | 50 | 60
6 | W s : 4-2 | (gr) | 2 | 1.06 | 1.21 | 1.09 | 0 | 4
7 | LP : 100*5/6 | (%) | 15.5 | 16.98113 | 14.87603 | 15.59633 | 25.47945 | 4
8 | LP promedio | (%) |  |  |  | 15.73837 | 0 | 7
[7 empty] | 29.58904 | 7
LIMITE DE CONTRACCION (LC) | [6 empty] | 0 | 0
1 | No recipiente | [5 empty] | 60 | 60
2 | W recipiente | (gr) |  |  |  |  | 20 | 4.261626
3 | W recipiente sw | (gr)
4 | W recipiente s | (gr)
5 | V recipiente | (cc)
6 | V contraccion | (cc)
7 | W w : 3-4 | (gr) | - | - | - | -
8 | W s : 4-2 | (gr) | - | - | - | -
9 | w : 100*7/8 | (%) | - | - | - | -
10 | LC : 9-100*(5-6)/8 | (%) | - | - | - | -
11 | LC promedio | (%) |  |  |  | -

## RESUMEN
ENSAYOS |  |  | : | ESTANDAR DE CLASIFICACION
NORMAS |  |  | : | ASTM D422 - D2216 - D854 - D4318 - D427 - D2487
INFORME |  |  | : | EST. DE PROB. FALLA E IMPLEMET. ALTERN. SOLUC DESLIZAM. TALUD.EN LA ZONA ANDINA
PROYECTO |  |  | : | ESTABILIDAD DE TALUDES
SOLICITANTE |  |  | : | JORGE MOSTAJO CARBONEL
UBICACION |  |  | : | HUAYUCHACA - ACCESO A LA PROVINCIA DE CAJAY - HUARI
FECHA |  |  | : | 14 AGOSTO 2007
TIPO DE EXPLORACION |  |  | : | CALICATA
No DE EXPLORACION |  |  | : | C2
No DE MUESTRA |  |  | : | M1
PROFUNDIDAD DEL NIVEL FREATICO |  |  | (m) : | 2.6
PROFUNDIDAD DEL ESTRATO |  |  | (m) : | 3
|  | 75 | 3" | 100
|  | 50 | 2" | 100
|  | 37.5 | 1 1/2" | 94.80815
|  | 25 | 1" | 89.12551
|  | 19 | 3/4" | 84.20844
|  | 9.5 | 3/8" | 72.60755
|  | 4.75 | No 004 | 64.82852
|  | 2 | No 010 | 56.04937
|  | 0.85 | No 020 | 51.80306
|  | 0.425 | No 040 | 48.85752
|  | 0.25 | No 060 | 45.50633
|  | 0.15 | No 100 | 41.25715
|  | 0.075 | No 200 | 35.95873
| D10 (mm) |  | 0.002513128 | Cu | > 99
| D30 (mm) |  | 0.03439661 | Cc | 0.1594915
| D60 (mm) |  | 2.951747
PESO ESP. RELATIVO DE SOLIDOS (Gs) |  |  |  | 2.495875
PESO ESPECIFICO NATURAL (g) |  |  | (gr/cc) | 2.099621
HUMEDAD NATURAL (w) |  |  | (%) | 11.94985
LIMITE LIQUIDO (LL) |  |  | (%) | 24.8
LIMITE PLASTICO (LP) |  |  | (%) | 15.73837
INDICE PLASTICO (IP) |  |  | (%) | 9.061626
LIMITE DE CONTRACCION (LC) |  |  | (%) | -
CLASIFICACION S.U.C.S. |  |  |  | GC
OBSERVACIONES : |  | PRESENCIA DE NIVEL FREATICO - FLUJO SUBTERREANEO
PRESENCIA DE ROCA ANGULOSA
ANALISIS GRANULOMETRICO POR TAMIZADO
% ACUMULADO QUE PASA

## SUCS
SISTEMA UNIFICADO DE CLASIFICACION
N 200= | 35.96 | Cu = | > 99 |  |  |  | L.L. | 24.8
N 4= | 64.82852 | Cc = | 0.1594915 | CLASIFICACION SUCS | GC |  | I.P. | 9.06
L.L.= | 24.8 | [5 empty] | CU | > 99
I.P.= | 9.06 | [5 empty] | CC | 0.1594915
DIVISIONES MAYORES |  |  | SIMBOLO DE GRUPO | NOMBRES TIPICOS | CRITERIOS DE CLASIFICACION PARA SUELOS GRANULARES |  |  | CLASIF | SIMBOLOS DOBLES | SIMBOLOS TRIPLES | CLASIFICACION | SIMBOLO
Suelos de grano grueso (mas del 50 % del material es mayor en tamaño que el tamiz No 200 | Gravas (mas de la mitad de la fracción gruesa es mayor que el tamiz No 4) | Gravas Limpias (poco o ningun fino) | GW | Gravas bien gradadas, mezclas gravosas, poco o ningun fino | Cu > 4 1 < Cc < 3 | [6 empty] | GC
|  |  | GP | Gravas pobremente gradadas,`mezclas grava-arena, pocos o ningun fino | No cumple todos los requisitos de gradadcion para GW
|  | Gravas con finos (cantidad apre- ciable de finos) | GM | Gravas limosas, mezcla grava- arena-limo | Límites de Atteberg por debajo de la linea A o Ip < 4 | A los materiales sobre la linea A con 4 < Ip < 7 se considera de frontera y se les asigna doble símbolo
|  |  | GC | Gravas arcillosas, mezcla gravo-areno- arcillosas | Límites de Atteberg por encima de la línea A ó Ip > 7 |  |  | GC |  |  | GC
| Arenas (mas de la mitad de la fracción gruesa es menor que el tamiz No 4) | Arenas Limpias (poco o ningun fino) | SW | Arenas bien gradadas, arenas gravosas, pocos o ningun fino | Cu > 6 1 < Cc < 3
|  |  | SP | Arenas pobremente gradadas, arenas gravosas, pocos o ningun fino | No cumple todos los requisitos de gradadcion para SW
|  | Arenas con finos (cantidad apre- ciable de finos) | SM | Arenas limosas mezcla de arena-limo | Límites de Atteberg por debajo de la linea A ó Ip < 4 | Si el material está en la zona sombreada con 4 < Ip < 7 se considera de frontera y se les asigna doble símbolo
|  |  | SC | Arenas arcillosas, mezclas arena-arcilla | Límites de Atteberg por encima de la linea A ó Ip > 7
Suelos de grano fino (mas del 50 % del material pasa el tamiz No 200 | limos y arcillas (Límite líquido wl<50 |  | ML | Limos inorgánicos y arena muy finas, polvo de roca, arenas finas limosas o arcillosas, o limos arcillosos con poca plasticidad | 1, Determinar el porcentaje de arenas y gravas de la curva granulometrica. 2, Dependiendo del porcentaje de fino (fracción menor que el tamiz No 200 los suelos gruesos se clasifican como sigue: Menos del 5% - GW, GP, SW, SP Mas del 12 % - GM, GC, SM, SC De 5 a 12 % - casos frontera que requieren doble símbolo
|  |  | CL | Arcillas inorganicas de plasticidad baja a media, arcillas gravosas, arcillas arenosas, arcillas limosas, arcillas magras.
|  |  | OL | Limos organicos, arcillas limosas orgánicas de baja plasticidad
| limos y arcillas (Límite líquido wl>50 |  | MH | Limos inorganicos, suelos limosos o arenosos finos micaceos o diatomaceos, suelos elasticos.
|  |  | CH | Arcillas organicas de alta plasticidad, arcillas grasas.
|  |  | OH | Arcillas organicas de plasticidad media a alta, limos orgánicos
| Suelos Altamen- te orgá- nicos |  | Pt | Turba o otros suelos altamente organicos