## DATOS
DATOS GENERALES
INFORME |  | EST. DE PROB. FALLA E IMPLEMET. ALTERN. SOLUC DESLIZAM. TALUD.EN LA ZONA ANDINA
CODIGO |  | C1-M1
PROYECTO |  | ESTABILIDAD DE TALUDES
SOLICITANTE |  | JORGE MOSTAJO CARBONEL
UBICACION |  | HUAYUCHACA - ACCESO A LA PROVINCIA DE CAJAY - HUARI
FECHA |  | 14 AGOSTO 2007
EXPLORACION GEOTECNICA
TIPO DE EXPLORACION |  | CALICATA
No DE EXPLORACION |  | C1
No DE MUESTRA |  | M1
PROFUNDIDAD DEL NIVEL FREATICO | (m) : | 2.1
PROFUNDIDAD DEL ESTRATO | (m) : | 3
OBSERVACIONES |  | PRESENCIA DE NIVEL FREATICO - FLUJO SUBTERREANEO
PRESENCIA DE ROCA ANGULOSA

## GRANULOM
CONTENIDO DE HUMEDAD | [6 empty] | ASTM D2216 |  | CODIGO
ANALISIS GRANULOMETRICO POR TAMIZADO | [6 empty] | ASTM D422 |  | C1-M1
CONTENIDO DE HUMEDAD (w)
1 | No recipiente |  |  |  | LEM 15
2 | W recipiente |  |  | (gr) | 638
3 | W recipiente sw |  |  | (gr) | 4970
4 | W recipiente s |  |  | (gr) | 4579
5 | W w : 3-4 |  |  | (gr) | 391
6 | W s : 4-2 |  |  | (gr) | 3941
7 | w : 100*5/6 |  |  | (%) | 9.92134
ANALISIS GRANULOMETRICO
8 | W recipiente s (lavado) |  |  | (gr) | 3273
9 | W s (lavado) : 8-2 |  |  | (gr) | 2635
10 | W s fino (platillo) |  |  | (gr) | 16.42
11 | W Total Parcial Retenido |  |  | (gr) | 2641 |  | D10 | (mm) | 0.002484423
12 | DW : 9-11 |  |  | (gr) | -6 |  | D30 | (mm) | 0.04484312
13 | W s fino (total) : [6-(11-10)-12] |  |  | (gr) | 1322.42 |  | D60 | (mm) | 5.029721
14 | % finos : 100*13/6 |  |  | (%) | 33.55544 |  | Cu = D60/D10 |  | > 99
15 | Error : 100*12/9 |  |  | (%) | -0.227704 |  | Cc = D30²/(D10*D60) |  | 0.1609245
Tamiz |  |  | Peso Parcial |  | Peso Parcial | % Parcial |  | % Acumulado | % Acumulado | D60 | D30 | D10
|  |  | Retenido |  | Retenido Corregido | Retenido |  | Retenido | Que Pasa
| - | (mm) | (gr) |  | (gr) | (%) |  | (%) | (%)
| 3" | 75 | 0 |  | 0 |  | 0 | 0 | 100 | 0 | 0 | 0
| 2" | 50 | 0 |  | 0 |  | 0 | 0 | 100 | 0 | 0 | 0
| 1 1/2" | 37.5 | 316.42 |  | 316.42 |  | 8.028927 | 8.028927 | 91.97107 | 0 | 0 | 0
| 1" | 25 | 405.93 |  | 405.93 |  | 10.30018 | 18.3291 | 81.6709 | 0 | 0 | 0
| 3/4" | 19 | 144.31 |  | 144.31 |  | 3.661761 | 21.99087 | 78.00913 | 0 | 0 | 0
| 3/8" | 9.5 | 423.56 |  | 417.56 |  | 10.59528 | 32.58615 | 67.41385 | 5.029721 | 0 | 0
| No 004 | 4.75 | 318.47 |  | 318.47 |  | 8.080944 | 40.66709 | 59.33291 | 0 | 0 | 0
| No 010 | 2 | 309 |  | 309 |  | 7.84065 | 48.50774 | 51.49226 | 0 | 0 | 0
| No 020 | 0.85 | 184.53 |  | 184.53 |  | 4.682314 | 53.19005 | 46.80995 | 0 | 0 | 0
| No 040 | 0.425 | 115.45 |  | 115.45 |  | 2.92946 | 56.11951 | 43.88049 | 0 | 0 | 0
| No 060 | 0.25 | 91.51 |  | 91.51 |  | 2.321999 | 58.44151 | 41.55849 | 0 | 0 | 0
| No 100 | 0.15 | 126.56 |  | 126.56 |  | 3.211368 | 61.65288 | 38.34712 | 0 | 0 | 0
| No 200 | 0.075 | 188.84 |  | 188.84 |  | 4.791677 | 66.44456 | 33.55544 | 0 | 0.04484312 | 0.002484423
Platillo |  |  | 16.42 |  | 1322.42 |  | 33.55544 | 100 | 7.105427e-15
Total |  |  | 2641 |  | 3941 |  | 100 | - | -
[10 empty] | 0.075 | 0 |  | 75 | 100
[10 empty] | 0.075 | 100 |  | 50 | 100
[13 empty] | 37.5 | 91.97107
[10 empty] | 0.425 | 0 |  | 25 | 81.6709
[10 empty] | 0.425 | 100 |  | 19 | 78.00913
[13 empty] | 9.5 | 67.41385
[10 empty] | 2 | 0 |  | 4.75 | 59.33291
[10 empty] | 2 | 100 |  | 2 | 51.49226
[13 empty] | 0.85 | 46.80995
[10 empty] | 4.75 | 0 |  | 0.425 | 43.88049
[10 empty] | 4.75 | 100 |  | 0.25 | 41.55849
[13 empty] | 0.15 | 38.34712
[10 empty] | 19 | 0 |  | 0.075 | 33.55544
[10 empty] | 19 | 100
[10 empty] | 75 | 0
[10 empty] | 75 | 100

## W%, P.ESPEC, P.ESP.RELAT
CONTENIDO DE HUMEDAD |  |  |  |  | ASTM D2216
PESO ESPECIFICO NATUAL
PESO ESPECIFICO RELATIVO DE LOS SOLIDOS |  |  |  |  | ASTM D854
NUMERO DE ENSAYO |  |  | 1 | 2
CONTENIDO DE HUMEDAD (w)
1 | No recipiente |  | 201 | 223
2 | W recipiente | (gr) | 166.08 | 175.37
3 | W recipiente sw | (gr) | 662.32 | 817.66
4 | W recipiente s | (gr) | 615.86 | 761.81
5 | W w : 3-4 | (gr) | 46.46 | 55.85
6 | W s : 4-2 | (gr) | 449.78 | 586.44
7 | w : 100*5/6 | (%) | 10.32949 | 9.523566
8 | PROMEDIO w | (%) | 9.92653
PESO ESPECIFICO NATURAL (g)
1 | g Parafina | (gr/cc) |  |  | 0.87
2 | Constante del sifon |  |  |  | 1.0015337
3 | W sw | (gr) | 1163.68 | 1109.14 | 1101.85
4 | W parafina sw | (gr) | 1220.32 | 1177.86 | 1167.03
5 | V parafina swa | (cc) | 598 | 590 | 580
6 | W parafina : 4-3 | (gr) | 56.64 | 68.72 | 65.18
7 | V parafina swa efectivo : 5-2 | (cc) | 596.9984663 | 588.9984663 | 578.9984663
8 | V parafina : 6/1 | (cc) | 65.10345 | 78.98851 | 74.91954
9 | V sma : 7-8 | (cc) | 540.3584663 | 520.2784663 | 513.8184663
10 | g : 3/9 | (gr/cc) | 2.153533 | 2.13182 | 2.144434
2.143263
PESO ESPECIFICO RELATIVO DE SOLIDOS (Gs)
1 | No frasco |  | 2
2 | W frasco w | (gr) | 344.67
3 | W frasco sw | (gr) | 388.6
4 | No recipiente |  | 16
5 | W recipiente | (gr) | 184.54
6 | W recipiente s | (gr) | 256.6
7 | W s : 6-5 | (gr) | 72.06
8 | Gs : 7/(2-3+7) |  | 2.561678

## LIMITES
LIMITE LIQUIDO |  |  | ASTM D4318 |  |  | CODIGO
LIMITE PLASTICO |  |  | ASTM D4318 |  |  | C1-M1
LIMITE DE CONTRACCION |  |  | ASTM D427
No DE ENSAYO |  |  | 1 | 2 | 3 | 4
LIMITE LIQUIDO (LL)
1 | No recipiente |  | 13 | 17 | 18 | 26
2 | No golpes |  | 43 | 11 | 23 | 16
3 | W recipiente | (gr) | 20.44 | 20.57 | 20.81 | 20.93
4 | W recipiente sw | (gr) | 44.31 | 45.93 | 43.89 | 50.63
5 | W recipiente s | (gr) | 40.11 | 40.57 | 39.49 | 44.67
6 | W w : 4-5 | (gr) | 4.2 | 5.36 | 4.4 | 5.96
7 | W s : 5-3 | (gr) | 19.67 | 20 | 18.68 | 23.74
8 | w : 100*6/7 | (%) | 21.35231 | 26.8 | 23.5546 | 25.10531
9 | LL | (%) |  |  |  | 23.4
[7 empty] | Límite inferior Eje X |  |  | 10
[7 empty] | Límite superior Eje X |  |  | 100
[7 empty] | Límite inferior Eje Y |  |  | 0
[7 empty] | Límite superior Eje Y |  |  | 0
[7 empty] | 25 Golpes |  | 25 | 23.4
[9 empty] | 25 | 0
[7 empty] | LL |  | 10 | 27
[9 empty] | 100 | 18
[7 empty] | Recta de Ajuste |  | 0 | 23.4
[9 empty] | 25 | 23.4
LIMITE PLASTICO (LP) | [6 empty] | 25.47945 | 4 |  | 43 | 21.35231
1 | No recipiente |  | 4 | 8 | 10 | 23 | 102.1918 | 60 |  | 11 | 26.8
2 | W recipiente | (gr) | 20.47 | 20.75 | 21.03 | 20.4 | 16 | 7 |  | 23 | 23.5546
3 | W recipiente sw | (gr) | 23.52 | 24.38 | 24.2 | 22.9 | 74.66667 | 60 |  | 16 | 25.10531
4 | W recipiente s | (gr) | 23.13 | 23.93 | 23.83 | 22.6 | 50 | 0
5 | W w : 3-4 | (gr) | 0.39 | 0.45 | 0.37 | 0.3 | 50 | 60
6 | W s : 4-2 | (gr) | 2.66 | 3.18 | 2.8 | 2.2 | 0 | 4
7 | LP : 100*5/6 | (%) | 14.66165 | 14.15094 | 13.21429 | 13.63636 | 25.47945 | 4
8 | LP promedio | (%) |  |  |  | 13.91581 | 0 | 7
[7 empty] | 29.58904 | 7
LIMITE DE CONTRACCION (LC) | [6 empty] | 0 | 0
1 | No recipiente | [5 empty] | 60 | 60
2 | W recipiente | (gr) |  |  |  |  | 18 | 4.084188
3 | W recipiente sw | (gr)
4 | W recipiente s | (gr)
5 | V recipiente | (cc)
6 | V contraccion | (cc)
7 | W w : 3-4 | (gr) | - | - | - | -
8 | W s : 4-2 | (gr) | - | - | - | -
9 | w : 100*7/8 | (%) | - | - | - | -
10 | LC : 9-100*(5-6)/8 | (%) | - | - | - | -
11 | LC promedio | (%) |  |  |  | -

## RESUMEN
ENSAYOS |  |  | : | ESTANDAR DE CLASIFICACION
NORMAS |  |  | : | ASTM D422 - D2216 - D854 - D4318 - D427 - D2487
INFORME |  |  | : | EST. DE PROB. FALLA E IMPLEMET. ALTERN. SOLUC DESLIZAM. TALUD.EN LA ZONA ANDINA
PROYECTO |  |  | : | ESTABILIDAD DE TALUDES
SOLICITANTE |  |  | : | JORGE MOSTAJO CARBONEL
UBICACION |  |  | : | HUAYUCHACA - ACCESO A LA PROVINCIA DE CAJAY - HUARI
FECHA |  |  | : | 14 AGOSTO 2007
TIPO DE EXPLORACION |  |  | : | CALICATA
No DE EXPLORACION |  |  | : | C1
No DE MUESTRA |  |  | : | M1
PROFUNDIDAD DEL NIVEL FREATICO |  |  | (m) : | 2.1
PROFUNDIDAD DEL ESTRATO |  |  | (m) : | 3
|  | 75 | 3" | 100
|  | 50 | 2" | 100
|  | 37.5 | 1 1/2" | 91.97107
|  | 25 | 1" | 81.6709
|  | 19 | 3/4" | 78.00913
|  | 9.5 | 3/8" | 67.41385
|  | 4.75 | No 004 | 59.33291
|  | 2 | No 010 | 51.49226
|  | 0.85 | No 020 | 46.80995
|  | 0.425 | No 040 | 43.88049
|  | 0.25 | No 060 | 41.55849
|  | 0.15 | No 100 | 38.34712
|  | 0.075 | No 200 | 33.55544
| D10 (mm) |  | 0.002484423 | Cu | > 99
| D30 (mm) |  | 0.04484312 | Cc | 0.1609245
| D60 (mm) |  | 5.029721
PESO ESP. RELATIVO DE SOLIDOS (Ss) |  |  |  | 2.561678
PESO ESPECIFICO NATURAL (g) |  |  | (gr/cc) | 2.143263
HUMEDAD NATURAL (w) |  |  | (%) | 9.92134
LIMITE LIQUIDO (LL) |  |  | (%) | 23.4
LIMITE PLASTICO (LP) |  |  | (%) | 13.91581
INDICE PLASTICO (IP) |  |  | (%) | 9.484188
LIMITE DE CONTRACCION (LC) |  |  | (%) | -
CLASIFICACION S.U.C.S. |  |  |  | GC
OBSERVACIONES : |  | PRESENCIA DE NIVEL FREATICO - FLUJO SUBTERREANEO
PRESENCIA DE ROCA ANGULOSA
ANALISIS GRANULOMETRICO POR TAMIZADO
% ACUMULADO QUE PASA

## SUCS
SISTEMA UNIFICADO DE CLASIFICACION
N 200= | 33.56 | Cu = | > 99 |  |  |  | L.L. | 23.4
N 4= | 59.33291 | Cc = | 0.1609245 | CLASIFICACION SUCS | GC |  | I.P. | 9.48
L.L.= | 23.4 | [5 empty] | CU | > 99
I.P.= | 9.48 | [5 empty] | CC | 0.1609245
DIVISIONES MAYORES |  |  | SIMBOLO DE GRUPO | NOMBRES TIPICOS | CRITERIOS DE CLASIFICACION PARA SUELOS GRANULARES |  |  | CLASIF | SIMBOLOS DOBLES | SIMBOLOS TRIPLES | CLASIFICACION | SIMBOLO
Suelos de grano grueso (mas del 50 % del material es mayor en tamaño que el tamiz No 200 | Gravas (mas de la mitad de la fracción gruesa es mayor que el tamiz No 4) | Gravas Limpias (poco o ningun fino) | GW | Gravas bien gradadas, mezclas gravosas, poco o ningun fino | Cu > 4 1 < Cc < 3 | [6 empty] | GC
|  |  | GP | Gravas pobremente gradadas,`mezclas grava-arena, pocos o ningun fino | No cumple todos los requisitos de gradadcion para GW
|  | Gravas con finos (cantidad apre- ciable de finos) | GM | Gravas limosas, mezcla grava- arena-limo | Límites de Atteberg por debajo de la linea A o Ip < 4 | A los materiales sobre la linea A con 4 < Ip < 7 se considera de frontera y se les asigna doble símbolo
|  |  | GC | Gravas arcillosas, mezcla gravo-areno- arcillosas | Límites de Atteberg por encima de la línea A ó Ip > 7 |  |  | GC |  |  | GC
| Arenas (mas de la mitad de la fracción gruesa es menor que el tamiz No 4) | Arenas Limpias (poco o ningun fino) | SW | Arenas bien gradadas, arenas gravosas, pocos o ningun fino | Cu > 6 1 < Cc < 3
|  |  | SP | Arenas pobremente gradadas, arenas gravosas, pocos o ningun fino | No cumple todos los requisitos de gradadcion para SW
|  | Arenas con finos (cantidad apre- ciable de finos) | SM | Arenas limosas mezcla de arena-limo | Límites de Atteberg por debajo de la linea A ó Ip < 4 | Si el material está en la zona sombreada con 4 < Ip < 7 se considera de frontera y se les asigna doble símbolo
|  |  | SC | Arenas arcillosas, mezclas arena-arcilla | Límites de Atteberg por encima de la linea A ó Ip > 7
Suelos de grano fino (mas del 50 % del material pasa el tamiz No 200 | limos y arcillas (Límite líquido wl<50 |  | ML | Limos inorgánicos y arena muy finas, polvo de roca, arenas finas limosas o arcillosas, o limos arcillosos con poca plasticidad | 1, Determinar el porcentaje de arenas y gravas de la curva granulometrica. 2, Dependiendo del porcentaje de fino (fracción menor que el tamiz No 200 los suelos gruesos se clasifican como sigue: Menos del 5% - GW, GP, SW, SP Mas del 12 % - GM, GC, SM, SC De 5 a 12 % - casos frontera que requieren doble símbolo
|  |  | CL | Arcillas inorganicas de plasticidad baja a media, arcillas gravosas, arcillas arenosas, arcillas limosas, arcillas magras.
|  |  | OL | Limos organicos, arcillas limosas orgánicas de baja plasticidad
| limos y arcillas (Límite líquido wl>50 |  | MH | Limos inorganicos, suelos limosos o arenosos finos micaceos o diatomaceos, suelos elasticos.
|  |  | CH | Arcillas organicas de alta plasticidad, arcillas grasas.
|  |  | OH | Arcillas organicas de plasticidad media a alta, limos orgánicos
| Suelos Altamen- te orgá- nicos |  | Pt | Turba o otros suelos altamente organicos