## DATOS
DATOS GENERALES
INFORME |  | EST. DE PROB. FALLA E IMPLEMET. ALTERN. SOLUC DESLIZAM. TALUD.EN LA ZONA ANDINA
CODIGO |  | C3-M1
PROYECTO |  | ESTABILIDAD DE TALUDES
SOLICITANTE |  | JORGE MOSTAJO CARBONEL
UBICACION |  | HUAYUCHACA - ACCESO A LA PROVINCIA DE CAJAY - HUARI
FECHA |  | 14 AGOSTO 2007
EXPLORACION GEOTECNICA
TIPO DE EXPLORACION |  | CALICATA
No DE EXPLORACION |  | C3
No DE MUESTRA |  | M1
PROFUNDIDAD DEL NIVEL FREATICO | (m) : | 1.8
PROFUNDIDAD DEL ESTRATO | (m) : | 2.1
OBSERVACIONES |  | PRESENCIA DE NIVEL FREATICO - FLUJO SUBTERREANEO
PRESENCIA DE ROCA ANGULOSA

## GRANULOM
CONTENIDO DE HUMEDAD | [6 empty] | ASTM D2216 |  | CODIGO
ANALISIS GRANULOMETRICO POR TAMIZADO | [6 empty] | ASTM D422 |  | C3-M1
CONTENIDO DE HUMEDAD (w)
1 | No recipiente |  |  |  | LMS V
2 | W recipiente |  |  | (gr) | 625
3 | W recipiente sw |  |  | (gr) | 4305
4 | W recipiente s |  |  | (gr) | 3794.14
5 | W w : 3-4 |  |  | (gr) | 510.86
6 | W s : 4-2 |  |  | (gr) | 3169.14
7 | w : 100*5/6 |  |  | (%) | 16.11983
ANALISIS GRANULOMETRICO
8 | W recipiente s (lavado) |  |  | (gr) | 2276
9 | W s (lavado) : 8-2 |  |  | (gr) | 1651
10 | W s fino (platillo) |  |  | (gr) | 6.33
11 | W Total Parcial Retenido |  |  | (gr) | 1665.41 |  | D10 | (mm) | 4.43036e-05
12 | DW : 9-11 |  |  | (gr) | -14.41 |  | D30 | (mm) | 0.002193281
13 | W s fino (total) : [6-(11-10)-12] |  |  | (gr) | 1524.47 |  | D60 | (mm) | 1.069101
14 | % finos : 100*13/6 |  |  | (%) | 48.10359 |  | Cu = D60/D10 |  | > 99
15 | Error : 100*12/9 |  |  | (%) | -0.8728044 |  | Cc = D30²/(D10*D60) |  | 0.1015619
Tamiz |  |  | Peso Parcial |  | Peso Parcial | % Parcial |  | % Acumulado | % Acumulado | D60 | D30 | D10
|  |  | Retenido |  | Retenido Corregido | Retenido |  | Retenido | Que Pasa
| - | (mm) | (gr) |  | (gr) | (%) |  | (%) | (%)
| 3" | 75 | 0 |  | 0 |  | 0 | 0 | 100 | 0 | 0 | 0
| 2" | 50 | 0 |  | 0 |  | 0 | 0 | 100 | 0 | 0 | 0
| 1 1/2" | 37.5 | 0 |  | 0 |  | 0 | 0 | 100 | 0 | 0 | 0
| 1" | 25 | 89.02 |  | 89.02 |  | 2.808964 | 2.808964 | 97.19104 | 0 | 0 | 0
| 3/4" | 19 | 208.24 |  | 208.24 |  | 6.570868 | 9.379832 | 90.62017 | 0 | 0 | 0
| 3/8" | 9.5 | 383.95 |  | 369.54 |  | 11.66058 | 21.04041 | 78.95959 | 0 | 0 | 0
| No 004 | 4.75 | 225.86 |  | 225.86 |  | 7.126855 | 28.16726 | 71.83274 | 0 | 0 | 0
| No 010 | 2 | 271.97 |  | 271.97 |  | 8.581823 | 36.74909 | 63.25091 | 1.069101 | 0 | 0
| No 020 | 0.85 | 140.75 |  | 140.75 |  | 4.441268 | 41.19035 | 58.80965 | 0 | 0 | 0
| No 040 | 0.425 | 57.52 |  | 57.52 |  | 1.815003 | 43.00536 | 56.99464 | 0 | 0 | 0
| No 060 | 0.25 | 69.95 |  | 69.95 |  | 2.207223 | 45.21258 | 54.78742 | 0 | 0 | 0
| No 100 | 0.15 | 99.23 |  | 99.23 |  | 3.131133 | 48.34371 | 51.65629 | 0 | 0 | 0
| No 200 | 0.075 | 112.59 |  | 112.59 |  | 3.552699 | 51.89641 | 48.10359 | 0 | 0.002193281 | 4.43036e-05
Platillo |  |  | 6.33 |  | 1524.47 |  | 48.10359 | 100 | 1.421085e-14
Total |  |  | 1665.41 |  | 3169.14 |  | 100 | - | -
[10 empty] | 0.075 | 0 |  | 75 | 100
[10 empty] | 0.075 | 100 |  | 50 | 100
[13 empty] | 37.5 | 100
[10 empty] | 0.425 | 0 |  | 25 | 97.19104
[10 empty] | 0.425 | 100 |  | 19 | 90.62017
[13 empty] | 9.5 | 78.95959
[10 empty] | 2 | 0 |  | 4.75 | 71.83274
[10 empty] | 2 | 100 |  | 2 | 63.25091
[13 empty] | 0.85 | 58.80965
[10 empty] | 4.75 | 0 |  | 0.425 | 56.99464
[10 empty] | 4.75 | 100 |  | 0.25 | 54.78742
[13 empty] | 0.15 | 51.65629
[10 empty] | 19 | 0 |  | 0.075 | 48.10359
[10 empty] | 19 | 100
[10 empty] | 75 | 0
[10 empty] | 75 | 100

## W%, P.ESPEC, P.ESP.RELAT
CONTENIDO DE HUMEDAD |  |  |  |  | ASTM D2216
PESO ESPECIFICO NATUAL
PESO ESPECIFICO RELATIVO DE LOS SOLIDOS |  |  |  |  | ASTM D854
NUMERO DE ENSAYO |  |  | 1 | 2 | 3
CONTENIDO DE HUMEDAD (w)
1 | No recipiente |  | 236 | 315
2 | W recipiente | (gr) | 184.44 | 173.38
3 | W recipiente sw | (gr) | 577.81 | 531.04
4 | W recipiente s | (gr) | 523.81 | 480.83
5 | W w : 3-4 | (gr) | 54 | 50.21
6 | W s : 4-2 | (gr) | 339.37 | 307.45
7 | w : 100*5/6 | (%) | 15.91184 | 16.33111
8 | PROMEDIO w | (%) | 16.12147
PESO ESPECIFICO NATURAL (g)
1 | g Parafina | (gr/cc) |  |  | 0.87
2 | Constante del sifon |  |  |  | 1.0015337
3 | W sw | (gr) | 1171.52 | 1541.09 | 620.42
4 | W parafina sw | (gr) | 1223.51 | 1598.44 | 648.01
5 | V parafina swa | (cc) | 609 | 775 | 335
6 | W parafina : 4-3 | (gr) | 51.99 | 57.35 | 27.59
7 | V parafina swa efectivo : 5-2 | (cc) | 607.9984663 | 773.9984663 | 333.9984663
8 | V parafina : 6/1 | (cc) | 59.75862 | 65.91954 | 31.71264
9 | V sma : 7-8 | (cc) | 556.0084663 | 716.6484663 | 306.4084663
10 | g : 3/9 | (gr/cc) | 2.107018 | 2.150413 | 2.024814
11 | PROMEDIO g | (gr/cc) |  |  | 2.094082
PESO ESPECIFICO RELATIVO DE SOLIDOS (Gs)
1 | No frasco |  | 2
2 | W frasco w | (gr) | 344.67
3 | W frasco sw | (gr) | 386.13
4 | No recipiente |  | 18
5 | W recipiente | (gr) | 172.76
6 | W recipiente s | (gr) | 239.51
7 | W s : 6-5 | (gr) | 66.75
8 | Gs : 7/(2-3+7) |  | 2.639383

## LIMITES
LIMITE LIQUIDO |  |  | ASTM D4318 |  |  | CODIGO
LIMITE PLASTICO |  |  | ASTM D4318 |  |  | C3-M1
LIMITE DE CONTRACCION |  |  | ASTM D427
No DE ENSAYO |  |  | 1 | 2 | 3 | 4
LIMITE LIQUIDO (LL)
1 | No recipiente |  | 2 | 9 | 12 | 53
2 | No golpes |  | 16 | 47 | 27 | 11
3 | W recipiente | (gr) | 20.52 | 19.34 | 20.74 | 20.77
4 | W recipiente sw | (gr) | 43.32 | 38.65 | 42.25 | 44.94
5 | W recipiente s | (gr) | 38.3 | 34.81 | 37.73 | 39.44
6 | W w : 4-5 | (gr) | 5.02 | 3.84 | 4.52 | 5.5
7 | W s : 5-3 | (gr) | 17.78 | 15.47 | 16.99 | 18.67
8 | w : 100*6/7 | (%) | 28.23397 | 24.82224 | 26.60388 | 29.45903
9 | LL | (%) |  |  |  | 26.8
[7 empty] | Límite inferior Eje X |  |  | 10
[7 empty] | Límite superior Eje X |  |  | 100
[7 empty] | Límite inferior Eje Y |  |  | 0
[7 empty] | Límite superior Eje Y |  |  | 0
[7 empty] | 25 Golpes |  | 25 | 26.8
[9 empty] | 25 | 0
[7 empty] | LL |  | 10 | 29.7
[9 empty] | 100 | 22.5
[7 empty] | Recta de Ajuste |  | 0 | 26.8
[9 empty] | 25 | 26.8
LIMITE PLASTICO (LP) | [6 empty] | 25.47945 | 4 |  | 16 | 28.23397
1 | No recipiente |  | 3 | 7 | 32 | 59 | 102.1918 | 60 |  | 47 | 24.82224
2 | W recipiente | (gr) | 19.27 | 21.13 | 20.02 | 20.13 | 16 | 7 |  | 27 | 26.60388
3 | W recipiente sw | (gr) | 21.26 | 22.82 | 21.79 | 22.13 | 74.66667 | 60 |  | 11 | 29.45903
4 | W recipiente s | (gr) | 20.93 | 22.54 | 21.5 | 21.8 | 50 | 0
5 | W w : 3-4 | (gr) | 0.33 | 0.28 | 0.29 | 0.33 | 50 | 60
6 | W s : 4-2 | (gr) | 1.66 | 1.41 | 1.48 | 1.67 | 0 | 4
7 | LP : 100*5/6 | (%) | 19.87952 | 19.85816 | 19.59459 | 19.76048 | 25.47945 | 4
8 | LP promedio | (%) |  |  |  | 19.77319 | 0 | 7
[7 empty] | 29.58904 | 7
LIMITE DE CONTRACCION (LC) | [6 empty] | 0 | 0
1 | No recipiente | [5 empty] | 60 | 60
2 | W recipiente | (gr) |  |  |  |  | 22.5 | 2.726813
3 | W recipiente sw | (gr)
4 | W recipiente s | (gr)
5 | V recipiente | (cc)
6 | V contraccion | (cc)
7 | W w : 3-4 | (gr) | - | - | - | -
8 | W s : 4-2 | (gr) | - | - | - | -
9 | w : 100*7/8 | (%) | - | - | - | -
10 | LC : 9-100*(5-6)/8 | (%) | - | - | - | -
11 | LC promedio | (%) |  |  |  | -

## RESUMEN
ENSAYOS |  |  | : | ESTANDAR DE CLASIFICACION
NORMAS |  |  | : | ASTM D422 - D2216 - D854 - D4318 - D427 - D2487
INFORME |  |  | : | EST. DE PROB. FALLA E IMPLEMET. ALTERN. SOLUC DESLIZAM. TALUD.EN LA ZONA ANDINA
PROYECTO |  |  | : | ESTABILIDAD DE TALUDES
SOLICITANTE |  |  | : | JORGE MOSTAJO CARBONEL
UBICACION |  |  | : | HUAYUCHACA - ACCESO A LA PROVINCIA DE CAJAY - HUARI
FECHA |  |  | : | 14 AGOSTO 2007
TIPO DE EXPLORACION |  |  | : | CALICATA
No DE EXPLORACION |  |  | : | C3
No DE MUESTRA |  |  | : | M1
PROFUNDIDAD DEL NIVEL FREATICO |  |  | (m) : | 1.8
PROFUNDIDAD DEL ESTRATO |  |  | (m) : | 2.1
|  | 75 | 3" | 100
|  | 50 | 2" | 100
|  | 37.5 | 1 1/2" | 100
|  | 25 | 1" | 97.19104
|  | 19 | 3/4" | 90.62017
|  | 9.5 | 3/8" | 78.95959
|  | 4.75 | No 004 | 71.83274
|  | 2 | No 010 | 63.25091
|  | 0.85 | No 020 | 58.80965
|  | 0.425 | No 040 | 56.99464
|  | 0.25 | No 060 | 54.78742
|  | 0.15 | No 100 | 51.65629
|  | 0.075 | No 200 | 48.10359
| D10 (mm) |  | 4.43036e-05 | Cu | > 99
| D30 (mm) |  | 0.002193281 | Cc | 0.1015619
| D60 (mm) |  | 1.069101
PESO ESP. RELATIVO DE SOLIDOS (Gs) |  |  |  | 2.639383
PESO ESPECIFICO NATURAL (g) |  |  | (gr/cc) | 2.094082
HUMEDAD NATURAL (w) |  |  | (%) | 16.11983
LIMITE LIQUIDO (LL) |  |  | (%) | 26.8
LIMITE PLASTICO (LP) |  |  | (%) | 19.77319
INDICE PLASTICO (IP) |  |  | (%) | 7.026813
LIMITE DE CONTRACCION (LC) |  |  | (%) | -
CLASIFICACION S.U.C.S. |  |  |  | SC
OBSERVACIONES : |  | PRESENCIA DE NIVEL FREATICO - FLUJO SUBTERREANEO
PRESENCIA DE ROCA ANGULOSA
ANALISIS GRANULOMETRICO POR TAMIZADO
% ACUMULADO QUE PASA

## SUCS
SISTEMA UNIFICADO DE CLASIFICACION
N 200= | 48.1 | Cu = | > 99 |  |  |  | L.L. | 26.8
N 4= | 71.83274 | Cc = | 0.1015619 | CLASIFICACION SUCS | GC |  | I.P. | 7.03
L.L.= | 26.8 | [5 empty] | CU | > 99
I.P.= | 7.03 | [5 empty] | CC | 0.1015619
DIVISIONES MAYORES |  |  | SIMBOLO DE GRUPO | NOMBRES TIPICOS | CRITERIOS DE CLASIFICACION PARA SUELOS GRANULARES |  |  | CLASIF | SIMBOLOS DOBLES | SIMBOLOS TRIPLES | CLASIFICACION | SIMBOLO
Suelos de grano grueso (mas del 50 % del material es mayor en tamaño que el tamiz No 200 | Gravas (mas de la mitad de la fracción gruesa es mayor que el tamiz No 4) | Gravas Limpias (poco o ningun fino) | GW | Gravas bien gradadas, mezclas gravosas, poco o ningun fino | Cu > 4 1 < Cc < 3 | [6 empty] | GC
|  |  | GP | Gravas pobremente gradadas,`mezclas grava-arena, pocos o ningun fino | No cumple todos los requisitos de gradadcion para GW
|  | Gravas con finos (cantidad apre- ciable de finos) | GM | Gravas limosas, mezcla grava- arena-limo | Límites de Atteberg por debajo de la linea A o Ip < 4 | A los materiales sobre la linea A con 4 < Ip < 7 se considera de frontera y se les asigna doble símbolo
|  |  | GC | Gravas arcillosas, mezcla gravo-areno- arcillosas | Límites de Atteberg por encima de la línea A ó Ip > 7 |  |  | GC |  |  | GC
| Arenas (mas de la mitad de la fracción gruesa es menor que el tamiz No 4) | Arenas Limpias (poco o ningun fino) | SW | Arenas bien gradadas, arenas gravosas, pocos o ningun fino | Cu > 6 1 < Cc < 3
|  |  | SP | Arenas pobremente gradadas, arenas gravosas, pocos o ningun fino | No cumple todos los requisitos de gradadcion para SW
|  | Arenas con finos (cantidad apre- ciable de finos) | SM | Arenas limosas mezcla de arena-limo | Límites de Atteberg por debajo de la linea A ó Ip < 4 | Si el material está en la zona sombreada con 4 < Ip < 7 se considera de frontera y se les asigna doble símbolo
|  |  | SC | Arenas arcillosas, mezclas arena-arcilla | Límites de Atteberg por encima de la linea A ó Ip > 7
Suelos de grano fino (mas del 50 % del material pasa el tamiz No 200 | limos y arcillas (Límite líquido wl<50 |  | ML | Limos inorgánicos y arena muy finas, polvo de roca, arenas finas limosas o arcillosas, o limos arcillosos con poca plasticidad | 1, Determinar el porcentaje de arenas y gravas de la curva granulometrica. 2, Dependiendo del porcentaje de fino (fracción menor que el tamiz No 200 los suelos gruesos se clasifican como sigue: Menos del 5% - GW, GP, SW, SP Mas del 12 % - GM, GC, SM, SC De 5 a 12 % - casos frontera que requieren doble símbolo
|  |  | CL | Arcillas inorganicas de plasticidad baja a media, arcillas gravosas, arcillas arenosas, arcillas limosas, arcillas magras.
|  |  | OL | Limos organicos, arcillas limosas orgánicas de baja plasticidad
| limos y arcillas (Límite líquido wl>50 |  | MH | Limos inorganicos, suelos limosos o arenosos finos micaceos o diatomaceos, suelos elasticos.
|  |  | CH | Arcillas organicas de alta plasticidad, arcillas grasas.
|  |  | OH | Arcillas organicas de plasticidad media a alta, limos orgánicos
| Suelos Altamen- te orgá- nicos |  | Pt | Turba o otros suelos altamente organicos