## Datos
DATOS GENERALES
INFORME |  | EST. DE PROB. FALLA E IMPLEMET. ALTERN. SOLUC DESLIZAM. TALUD.EN LA ZONA ANDINA
CODIGO |  | C1-M1
PROYECTO |  | ESTABILIDAD DE TALUDES
SOLICITANTE |  | JORGE MOSTAJO CARBONEL
UBICACION |  | HUAYUCHACA - ACCESO A LA PROVINCIA DE CAJAY - HUARI
FECHA |  | 31 AGOSTO 2007
EXPLORACION GEOTECNICA
TIPO DE EXPLORACION |  | CALICATA
No DE EXPLORACION |  | C1
No DE MUESTRA |  | M1
PROFUNDIDAD DEL NIVEL FREATICO | (m) : | 2.1
PROFUNDIDAD DEL ESTRATO | (m) : | 3
OBSERVACIONES |  | PRESENCIA DE NIVEL FREATICO - FLUJO SUBTERREANEO
PRESENCIA DE ROCA ANGULOSA

## Corte
CORTE DIRECTO |  | ASTM D3080 | [34 empty] | CODIGO
C1-M1
CONSTANTE DEL ANILLO | [10 empty] | 130
PESO ESP. RELATIVO DE SOLIDOS (Ss) | [10 empty] | 2.56
DATOS GENERALES
VELOCIDAD DE ENSAYO |  | (mm/min) | [8 empty] | 0.7
ALTURA DE LA MUESTRA |  | (cm) | [8 empty] | 2
LADO DE LA MUESTRA |  | (cm) | [8 empty] | 6
ESTADO DE LA MUESTRA | [10 empty] | REMOLDEADA
CONDICION DE ENSAYO | [10 empty] | HUMEDECIDO
TAMAÑO MAX. DE PARTICULAS |  | (cm) | [8 empty] | 0.3333333
No DE ENSAYO | [10 empty] | 1 | [8 empty] | 2 | [8 empty] | 3
ESFUERZO NORMAL |  | (kg/cm²) | [8 empty] | 0.5 | [8 empty] | 1 | [8 empty] | 2
CONDICIONES GENERALES
Humedad Inicial
1 | No recipiente | [8 empty] | 29 | 223 | [7 empty] | 45 | 223 | [7 empty] | 47 | 223
2 | W recipiente | (gr) | [7 empty] | 20.61 | 175.37 | [7 empty] | 19.65 | 175.37 | [7 empty] | 19.8 | 175.37
3 | W recipiente sw | (gr) | [7 empty] | 60.93 | 817.66 | [7 empty] | 74.13 | 817.66 | [7 empty] | 72.57 | 817.66
4 | W recipiente s | (gr) | [7 empty] | 59.59 | 761.81 | [7 empty] | 72.42 | 761.81 | [7 empty] | 70.91 | 761.81
Datos Generales
5 | No molde | [9 empty] | 1 | [8 empty] | 2 | [8 empty] | 3
6 | W molde | (gr) | [8 empty] | 100.71 | [8 empty] | 68.43 | [8 empty] | 99.49
7 | Altura swa | (cm) | [8 empty] | 2 | [8 empty] | 2 | [8 empty] | 2
8 | Lado swa | (cm) | [8 empty] | 6 | [8 empty] | 6 | [8 empty] | 6
9 | W molde sw | (gr) | [8 empty] | 254.79 | [8 empty] | 222.51 | [8 empty] | 253.57
Humedad final
10 | No recipiente | [9 empty] | 18 | [8 empty] | 236 | [8 empty] | 224
11 | W recipiente | (gr) | [8 empty] | 172.75 | [8 empty] | 184.45 | [8 empty] | 175.95
12 | W recipiente sw | (gr) | [8 empty] | 337.36 | [8 empty] | 351.68 | [8 empty] | 339.13
13 | W recipiente s | (gr) | [8 empty] | 317.56 | [8 empty] | 330.24 | [8 empty] | 321.52
Calculos Generales
14 | Deformación vertical final | (cm) | [8 empty] | -0.0647 | [8 empty] | -0.0619 | [8 empty] | -0.052 | [8 empty] | -
15 | Area swa : 8^(2) | (cm²) | [8 empty] | 36 | [8 empty] | 36 | [8 empty] | 36 | [8 empty] | -
16 | W s : (9-6)/((1)+(3-4)/(4-2)) | (gr) | [8 empty] | 140.6821 | [8 empty] | 140.6821 | [8 empty] | 140.6821 | [8 empty] | -
17 | V s : 16/Ss | (cc) | [8 empty] | 54.95393 | [8 empty] | 54.95393 | [8 empty] | 54.95393 | [8 empty] | -
CONDICIONES INICIALES
18 | W sw : 9-6 | (gr) | [8 empty] | 154.08 | [8 empty] | 154.08 | [8 empty] | 154.08 | [8 empty] | -
19 | W w : 18-16 | (gr) | [8 empty] | 13.39795 | [8 empty] | 13.39795 | [8 empty] | 13.39795 | [8 empty] | -
20 | V swa : 7*15 | (cc) | [8 empty] | 72 | [8 empty] | 72 | [8 empty] | 72 | [8 empty] | -
21 | V v : 20-17 | (cc) | [8 empty] | 17.04607 | [8 empty] | 17.04607 | [8 empty] | 17.04607 | [8 empty] | -
22 | V w : 19 | (cc) | [8 empty] | 13.39795 | [8 empty] | 13.39795 | [8 empty] | 13.39795 | [8 empty] | -
23 | w : 100*19/16 | (%) | [8 empty] | 9.523566 | [8 empty] | 9.523566 | [8 empty] | 9.523566 | [8 empty] | -
24 | g : 18/20 | (gr/cc) | [8 empty] | 2.14 | [8 empty] | 2.14 | [8 empty] | 2.14 | [8 empty] | -
25 | gd : 16/20 | (gr/cc) | [8 empty] | 1.953917 | [8 empty] | 1.953917 | [8 empty] | 1.953917 | [8 empty] | -
26 | e : 21/17 | [9 empty] | 0.3101885 | [8 empty] | 0.3101885 | [8 empty] | 0.3101885 | [8 empty] | -
27 | Gw : 100*22/21 | (%) | [8 empty] | 78.59844 | [8 empty] | 78.59844 | [8 empty] | 78.59844 | [8 empty] | -
CONDICIONES FINALES (Despues del ensayo de corte)
28 | W sw : 16*((1)+(12-13)/(13-11)) | (gr) | [8 empty] | 159.9176 | [8 empty] | 161.3709 | [8 empty] | 157.7007 | [8 empty] | -
29 | W w : 28-16 | (gr) | [8 empty] | 19.23558 | [8 empty] | 20.68882 | [8 empty] | 17.01869 | [8 empty] | -
30 | V swa : (7+14)*15 | (cc) | [8 empty] | 69.6708 | [8 empty] | 69.7716 | [8 empty] | 70.128 | [8 empty] | -
31 | V v : 30-17 | (cc) | [8 empty] | 14.71687 | [8 empty] | 14.81767 | [8 empty] | 15.17407 | [8 empty] | -
32 | V w : 29 | (cc) | [8 empty] | 19.23558 | [8 empty] | 20.68882 | [8 empty] | 17.01869 | [8 empty] | -
33 | w : 100*29/16 | (%) | [8 empty] | 13.67309 | [8 empty] | 14.70608 | [8 empty] | 12.09727 | [8 empty] | -
34 | g : 28/30 | (gr/cc) | [8 empty] | 2.295332 | [8 empty] | 2.312845 | [8 empty] | 2.248756 | [8 empty] | -
35 | gd : 16/30 | (gr/cc) | [8 empty] | 2.01924 | [8 empty] | 2.016323 | [8 empty] | 2.006075 | [8 empty] | -
36 | e : 31/17 | [9 empty] | 0.2678039 | [8 empty] | 0.2696381 | [8 empty] | 0.2761236 | [8 empty] | -
37 | Gw : 100*32/31 | (%) | [8 empty] | 130.7043 | [8 empty] | 139.6226 | [8 empty] | 112.1564 | [8 empty] | -
CUADRO DE LECTURAS
|  |  | Lectura | Lectura | Lectura | Deformación | Deformación | Deformación | Fuerza | Area | Esfuerzo | Lectura | Lectura | Lectura | Deformación | Deformación | Deformación | Fuerza | Area | Esfuerzo | Lectura | Lectura | Lectura | Deformación | Deformación | Deformación | Fuerza | Area | Esfuerzo | Lectura | Lectura | Lectura | Deformación | Deformación | Deformación | Fuerza | Area | Esfuerzo
|  |  | Horizontal | Anillo | Vertical | Horizontal | Vertical | Vertical | Cortante | Corregida | Cortante | Horizontal | Anillo | Vertical | Horizontal | Vertical | Vertical | Cortante | Corregida | Cortante | Horizontal | Anillo | Vertical | Horizontal | Vertical | Vertical | Cortante | Corregida | Cortante | Horizontal | Anillo | Vertical | Horizontal | Vertical | Vertical | Cortante | Corregida | Cortante
|  |  | (cm) | (mm) | (cm) | (%) | (cm) | (%) | (Kg) | (cm²) | (kg/cm²) | (cm) | (mm) | (cm) | (%) | (cm) | (%) | (Kg) | (cm²) | (kg/cm²) | (cm) | (mm) | (cm) | (%) | (cm) | (%) | (Kg) | (cm²) | (kg/cm²) | (cm) | (mm) | (cm) | (%) | (cm) | (%) | (Kg) | (cm²) | (kg/cm²)
Esfuerzo Normal |  |  | 0.5 | kg/cm² | [7 empty] | 1 | kg/cm² | [7 empty] | 2 | kg/cm² | [7 empty] | 0 | kg/cm² | [7 empty] | 0.5 | 1 | 2 | 0 | 0.5 |  |  | 1 |  |  | 2 |  |  | 0
Despues de aplicar la carga de contacto |  |  |  |  | 1.2232 |  | 0 | 0 | [5 empty] | 1.1472 |  | 0 | 0 | [5 empty] | 1.2272 |  | 0 | 0 | [7 empty] | 0 | 0
Despues del asentamiento por sobre carga |  |  |  |  | 1.1893 |  | -0.0339 | -1.695 | [5 empty] | 1.122 |  | -0.0252 | -1.26 | [5 empty] | 1.1746 |  | -0.0526 | -2.63 | [7 empty] | 0 | 0
|  |  | 0 | 0 | 1.1812 | 0 | 0 | 0 | 0 | 36 | 0 | 0 | 0 | 1.0461 | 0 | 0 | 0 | 0 | 36 | 0 | 0 | 0 | 1.1519 | 0 | 0 | 0 | 0 | 36 |  | 0 |  |  | 0 | 0 | 0 | 0 | 36 |  | 0.6175 | 1.000278 | 1.729722 | 0 | 0 | 0 | 0 | 0 | 0 | 0 | 0 | 0 | 0 | 0 | 0 | -
|  |  | 0.003 | 0.027 | 1.18 | 0.05 | -0.0012 | -0.06 | 3.51 | 36 | 0.0975 | 0.003 | 0.037 | 1.0456 | 0.05 | -0.0005 | -0.025 | 4.81 | 36 | 0.1336111 | 0.003 | 0.044 | 1.1512 | 0.05 | -0.0007 | -0.035 | 5.72 | 36 | 0.1588889 | 0.003 |  |  | 0.05 | -1.1519 | -57.595 | 0 | 36 | 0 | 0.6175 | 1.000278 | 1.729722 | 0 | 0.05 | -0.06 | 0.0975 | 0.05 | -0.025 | 0.1336111 | 0.05 | -0.035 | 0.1588889 | 0.05 | -57.595 | -
|  |  | 0.006 | 0.039 | 1.1795 | 0.1 | -0.0017 | -0.085 | 5.07 | 36 | 0.1408333 | 0.006 | 0.051 | 1.0446 | 0.1 | -0.0015 | -0.075 | 6.63 | 36 | 0.1841667 | 0.006 | 0.079 | 1.1504 | 0.1 | -0.0015 | -0.075 | 10.27 | 36 | 0.2852778 | 0.006 |  |  | 0.1 | -1.1519 | -57.595 | 0 | 36 | 0 | 0.6175 | 1.000278 | 1.729722 | 0 | 0.1 | -0.085 | 0.1408333 | 0.1 | -0.075 | 0.1841667 | 0.1 | -0.075 | 0.2852778 | 0.1 | -57.595 | -
|  |  | 0.012 | 0.059 | 1.1785 | 0.2 | -0.0027 | -0.135 | 7.67 | 36 | 0.2130556 | 0.012 | 0.074 | 1.0425 | 0.2 | -0.0036 | -0.18 | 9.62 | 36 | 0.2672222 | 0.012 | 0.11 | 1.1498 | 0.2 | -0.0021 | -0.105 | 14.3 | 36 | 0.3972222 | 0.012 |  |  | 0.2 | -1.1519 | -57.595 | 0 | 36 | 0 | 0.6175 | 1.000278 | 1.729722 | 0 | 0.2 | -0.135 | 0.2130556 | 0.2 | -0.18 | 0.2672222 | 0.2 | -0.105 | 0.3972222 | 0.2 | -57.595 | -
|  |  | 0.018 | 0.079 | 1.1778 | 0.3 | -0.0034 | -0.17 | 10.27 | 36 | 0.2852778 | 0.018 | 0.089 | 1.0406 | 0.3 | -0.0055 | -0.275 | 11.57 | 36 | 0.3213889 | 0.018 | 0.135 | 1.1477 | 0.3 | -0.0042 | -0.21 | 17.55 | 36 | 0.4875 | 0.018 |  |  | 0.3 | -1.1519 | -57.595 | 0 | 36 | 0 | 0.6175 | 1.000278 | 1.729722 | 0 | 0.3 | -0.17 | 0.2852778 | 0.3 | -0.275 | 0.3213889 | 0.3 | -0.21 | 0.4875 | 0.3 | -57.595 | -
|  |  | 0.024 | 0.087 | 1.177 | 0.4 | -0.0042 | -0.21 | 11.31 | 36 | 0.3141667 | 0.024 | 0.091 | 1.0361 | 0.4 | -0.01 | -0.5 | 11.83 | 36 | 0.3286111 | 0.024 | 0.157 | 1.1465 | 0.4 | -0.0054 | -0.27 | 20.41 | 36 | 0.5669444 | 0.024 |  |  | 0.4 | -1.1519 | -57.595 | 0 | 36 | 0 | 0.6175 | 1.000278 | 1.729722 | 0 | 0.4 | -0.21 | 0.3141667 | 0.4 | -0.5 | 0.3286111 | 0.4 | -0.27 | 0.5669444 | 0.4 | -57.595 | -
|  |  | 0.03 | 0.098 | 1.1761 | 0.5 | -0.0051 | -0.255 | 12.74 | 36 | 0.3538889 | 0.03 | 0.111 | 1.0325 | 0.5 | -0.0136 | -0.68 | 14.43 | 36 | 0.4008333 | 0.03 | 0.18 | 1.1462 | 0.5 | -0.0057 | -0.285 | 23.4 | 36 | 0.65 | 0.03 |  |  | 0.5 | -1.1519 | -57.595 | 0 | 36 | 0 | 0.6175 | 1.000278 | 1.729722 | 0 | 0.5 | -0.255 | 0.3538889 | 0.5 | -0.68 | 0.4008333 | 0.5 | -0.285 | 0.65 | 0.5 | -57.595 | -
|  |  | 0.045 | 0.104 | 1.1749 | 0.75 | -0.0063 | -0.315 | 13.52 | 36 | 0.3755556 | 0.045 | 0.138 | 1.0287 | 0.75 | -0.0174 | -0.87 | 17.94 | 36 | 0.4983333 | 0.045 | 0.215 | 1.1447 | 0.75 | -0.0072 | -0.36 | 27.95 | 36 | 0.7763889 | 0.045 |  |  | 0.75 | -1.1519 | -57.595 | 0 | 36 | 0 | 0.6175 | 1.000278 | 1.729722 | 0 | 0.75 | -0.315 | 0.3755556 | 0.75 | -0.87 | 0.4983333 | 0.75 | -0.36 | 0.7763889 | 0.75 | -57.595 | -
|  |  | 0.06 | 0.118 | 1.1738 | 1 | -0.0074 | -0.37 | 15.34 | 36 | 0.4261111 | 0.06 | 0.1511 | 1.0253 | 1 | -0.0208 | -1.04 | 19.643 | 36 | 0.5456389 | 0.06 | 0.246 | 1.1415 | 1 | -0.0104 | -0.52 | 31.98 | 36 | 0.8883333 | 0.06 |  |  | 1 | -1.1519 | -57.595 | 0 | 36 | 0 | 0.6175 | 1.000278 | 1.729722 | 0 | 1 | -0.37 | 0.4261111 | 1 | -1.04 | 0.5456389 | 1 | -0.52 | 0.8883333 | 1 | -57.595 | -
|  |  | 0.075 | 0.121 | 1.172 | 1.25 | -0.0092 | -0.46 | 15.73 | 36 | 0.4369444 | 0.075 | 0.166 | 1.0225 | 1.25 | -0.0236 | -1.18 | 21.58 | 36 | 0.5994444 | 0.075 | 0.27 | 1.1403 | 1.25 | -0.0116 | -0.58 | 35.1 | 36 | 0.975 | 0.075 |  |  | 1.25 | -1.1519 | -57.595 | 0 | 36 | 0 | 0.6175 | 1.000278 | 1.729722 | 0 | 1.25 | -0.46 | 0.4369444 | 1.25 | -1.18 | 0.5994444 | 1.25 | -0.58 | 0.975 | 1.25 | -57.595 | -
|  |  | 0.09 | 0.123 | 1.1715 | 1.5 | -0.0097 | -0.485 | 15.99 | 36 | 0.4441667 | 0.09 | 0.174 | 1.0196 | 1.5 | -0.0265 | -1.325 | 22.62 | 36 | 0.6283333 | 0.09 | 0.29 | 1.1399 | 1.5 | -0.012 | -0.6 | 37.7 | 36 | 1.047222 | 0.09 |  |  | 1.5 | -1.1519 | -57.595 | 0 | 36 | 0 | 0.6175 | 1.000278 | 1.729722 | 0 | 1.5 | -0.485 | 0.4441667 | 1.5 | -1.325 | 0.6283333 | 1.5 | -0.6 | 1.047222 | 1.5 | -57.595 | -
|  |  | 0.105 | 0.125 | 1.1708 | 1.75 | -0.0104 | -0.52 | 16.25 | 36 | 0.4513889 | 0.105 | 0.186 | 1.017 | 1.75 | -0.0291 | -1.455 | 24.18 | 36 | 0.6716667 | 0.105 | 0.308 | 1.1391 | 1.75 | -0.0128 | -0.64 | 40.04 | 36 | 1.112222 | 0.105 |  |  | 1.75 | -1.1519 | -57.595 | 0 | 36 | 0 | 0.6175 | 1.000278 | 1.729722 | 0 | 1.75 | -0.52 | 0.4513889 | 1.75 | -1.455 | 0.6716667 | 1.75 | -0.64 | 1.112222 | 1.75 | -57.595 | -
|  |  | 0.12 | 0.128 | 1.1698 | 2 | -0.0114 | -0.57 | 16.64 | 36 | 0.4622222 | 0.12 | 0.194 | 1.0146 | 2 | -0.0315 | -1.575 | 25.22 | 36 | 0.7005556 | 0.12 | 0.322 | 1.1387 | 2 | -0.0132 | -0.66 | 41.86 | 36 | 1.162778 | 0.12 |  |  | 2 | -1.1519 | -57.595 | 0 | 36 | 0 | 0.6175 | 1.000278 | 1.729722 | 0 | 2 | -0.57 | 0.4622222 | 2 | -1.575 | 0.7005556 | 2 | -0.66 | 1.162778 | 2 | -57.595 | -
|  |  | 0.15 | 0.131 | 1.1681 | 2.5 | -0.0131 | -0.655 | 17.03 | 36 | 0.4730556 | 0.15 | 0.205 | 1.0121 | 2.5 | -0.034 | -1.7 | 26.65 | 36 | 0.7402778 | 0.15 | 0.35 | 1.1388 | 2.5 | -0.0131 | -0.655 | 45.5 | 36 | 1.263889 | 0.15 |  |  | 2.5 | -1.1519 | -57.595 | 0 | 36 | 0 | 0.6175 | 1.000278 | 1.729722 | 0 | 2.5 | -0.655 | 0.4730556 | 2.5 | -1.7 | 0.7402778 | 2.5 | -0.655 | 1.263889 | 2.5 | -57.595 | -
|  |  | 0.18 | 0.134 | 1.1661 | 3 | -0.0151 | -0.755 | 17.42 | 36 | 0.4838889 | 0.18 | 0.212 | 1.0092 | 3 | -0.0369 | -1.845 | 27.56 | 36 | 0.7655556 | 0.18 | 0.373 | 1.1395 | 3 | -0.0124 | -0.62 | 48.49 | 36 | 1.346944 | 0.18 |  |  | 3 | -1.1519 | -57.595 | 0 | 36 | 0 | 0.6175 | 1.000278 | 1.729722 | 0 | 3 | -0.755 | 0.4838889 | 3 | -1.845 | 0.7655556 | 3 | -0.62 | 1.346944 | 3 | -57.595 | -
|  |  | 0.21 | 0.136 | 1.164 | 3.5 | -0.0172 | -0.86 | 17.68 | 36 | 0.4911111 | 0.21 | 0.224 | 1.0074 | 3.5 | -0.0387 | -1.935 | 29.12 | 36 | 0.8088889 | 0.21 | 0.392 | 1.1405 | 3.5 | -0.0114 | -0.57 | 50.96 | 36 | 1.415556 | 0.21 |  |  | 3.5 | -1.1519 | -57.595 | 0 | 36 | 0 | 0.6175 | 1.000278 | 1.729722 | 0 | 3.5 | -0.86 | 0.4911111 | 3.5 | -1.935 | 0.8088889 | 3.5 | -0.57 | 1.415556 | 3.5 | -57.595 | -
|  |  | 0.24 | 0.138 | 1.1611 | 4 | -0.0201 | -1.005 | 17.94 | 36 | 0.4983333 | 0.24 | 0.237 | 1.0069 | 4 | -0.0392 | -1.96 | 30.81 | 36 | 0.8558333 | 0.24 | 0.407 | 1.1418 | 4 | -0.0101 | -0.505 | 52.91 | 36 | 1.469722 | 0.24 |  |  | 4 | -1.1519 | -57.595 | 0 | 36 | 0 | 0.6175 | 1.000278 | 1.729722 | 0 | 4 | -1.005 | 0.4983333 | 4 | -1.96 | 0.8558333 | 4 | -0.505 | 1.469722 | 4 | -57.595 | -
|  |  | 0.27 | 0.142 | 1.1595 | 4.5 | -0.0217 | -1.085 | 18.46 | 36 | 0.5127778 | 0.27 | 0.241 | 1.0064 | 4.5 | -0.0397 | -1.985 | 31.33 | 36 | 0.8702778 | 0.27 | 0.42 | 1.1428 | 4.5 | -0.0091 | -0.455 | 54.6 | 36 | 1.516667 | 0.27 |  |  | 4.5 | -1.1519 | -57.595 | 0 | 36 | 0 | 0.6175 | 1.000278 | 1.729722 | 0 | 4.5 | -1.085 | 0.5127778 | 4.5 | -1.985 | 0.8702778 | 4.5 | -0.455 | 1.516667 | 4.5 | -57.595 | -
|  |  | 0.3 | 0.144 | 1.1581 | 5 | -0.0231 | -1.155 | 18.72 | 36 | 0.52 | 0.3 | 0.244 | 1.0058 | 5 | -0.0403 | -2.015 | 31.72 | 36 | 0.8811111 | 0.3 | 0.43 | 1.1438 | 5 | -0.0081 | -0.405 | 55.9 | 36 | 1.552778 | 0.3 |  |  | 5 | -1.1519 | -57.595 | 0 | 36 | 0 | 0.6175 | 1.000278 | 1.729722 | 0 | 5 | -1.155 | 0.52 | 5 | -2.015 | 0.8811111 | 5 | -0.405 | 1.552778 | 5 | -57.595 | -
|  |  | 0.36 | 0.149 | 1.1562 | 6 | -0.025 | -1.25 | 19.37 | 36 | 0.5380556 | 0.36 | 0.251 | 1.0034 | 6 | -0.0427 | -2.135 | 32.63 | 36 | 0.9063889 | 0.36 | 0.45 | 1.1468 | 6 | -0.0051 | -0.255 | 58.5 | 36 | 1.625 | 0.36 |  |  | 6 | -1.1519 | -57.595 | 0 | 36 | 0 | 0.6175 | 1.000278 | 1.729722 | 0 | 6 | -1.25 | 0.5380556 | 6 | -2.135 | 0.9063889 | 6 | -0.255 | 1.625 | 6 | -57.595 | -
|  |  | 0.42 | 0.151 | 1.1545 | 7 | -0.0267 | -1.335 | 19.63 | 36 | 0.5452778 | 0.42 | 0.256 | 1.0029 | 7 | -0.0432 | -2.16 | 33.28 | 36 | 0.9244444 | 0.42 | 0.46 | 1.1494 | 7 | -0.0025 | -0.125 | 59.8 | 36 | 1.661111 | 0.42 |  |  | 7 | -1.1519 | -57.595 | 0 | 36 | 0 | 0.6175 | 1.000278 | 1.729722 | 0 | 7 | -1.335 | 0.5452778 | 7 | -2.16 | 0.9244444 | 7 | -0.125 | 1.661111 | 7 | -57.595 | -
|  |  | 0.48 | 0.152 | 1.1534 | 8 | -0.0278 | -1.39 | 19.76 | 36 | 0.5488889 | 0.48 | 0.259 | 1.0025 | 8 | -0.0436 | -2.18 | 33.67 | 36 | 0.9352778 | 0.48 | 0.466 | 1.1519 | 8 | 0 | 0 | 60.58 | 36 | 1.682778 | 0.48 |  |  | 8 | -1.1519 | -57.595 | 0 | 36 | 0 | 0.6175 | 1.000278 | 1.729722 | 0 | 8 | -1.39 | 0.5488889 | 8 | -2.18 | 0.9352778 | 8 | - | 1.682778 | 8 | -57.595 | -
|  |  | 0.54 | 0.155 | 1.1532 | 9 | -0.028 | -1.4 | 20.15 | 36 | 0.5597222 | 0.54 | 0.263 | 1.0024 | 9 | -0.0437 | -2.185 | 34.19 | 36 | 0.9497222 | 0.54 | 0.469 | 1.1528 | 9 | 0.0009 | 0.045 | 60.97 | 36 | 1.693611 | 0.54 |  |  | 9 | -1.1519 | -57.595 | 0 | 36 | 0 | 0.6175 | 1.000278 | 1.729722 | 0 | 9 | -1.4 | 0.5597222 | 9 | -2.185 | 0.9497222 | 9 | 0.045 | 1.693611 | 9 | -57.595 | -
|  |  | 0.6 | 0.157 | 1.1531 | 10 | -0.0281 | -1.405 | 20.41 | 36 | 0.5669444 | 0.6 | 0.267 | 1.0026 | 10 | -0.0435 | -2.175 | 34.71 | 36 | 0.9641667 | 0.6 | 0.471 | 1.1539 | 10 | 0.002 | 0.1 | 61.23 | 36 | 1.700833 | 0.6 |  |  | 10 | -1.1519 | -57.595 | 0 | 36 | 0 | 0.6175 | 1.000278 | 1.729722 | #N/A | 10 | -1.405 | 0.5669444 | 10 | -2.175 | 0.9641667 | 10 | 0.1 | 1.700833 | 10 | -57.595 | -
|  |  | 0.66 | 0.159 | 1.1535 | 11 | -0.0277 | -1.385 | 20.67 | 36 | 0.5741667 | 0.66 | 0.265 | 1.003 | 11 | -0.0431 | -2.155 | 34.45 | 36 | 0.9569444 | 0.66 | 0.471 | 1.1542 | 11 | 0.0023 | 0.115 | 61.23 | 36 | 1.700833 | 0.66 |  |  | 11 | -1.1519 | -57.595 | 0 | 36 | 0 | 0.6175 | 1.000278 | 1.729722 | #N/A | 11 | -1.385 | 0.5741667 | 11 | -2.155 | 0.9569444 | 11 | 0.115 | 1.700833 | 11 | -57.595 | -
|  |  | 0.72 | 0.161 | 1.1538 | 12 | -0.0274 | -1.37 | 20.93 | 36 | 0.5813889 | 0.72 | 0.263 | 1.0038 | 12 | -0.0423 | -2.115 | 34.19 | 36 | 0.9497222 | 0.72 | 0.471 | 1.1545 | 12 | 0.0026 | 0.13 | 61.23 | 36 | 1.700833 | 0.72 |  |  | 12 | -1.1519 | -57.595 | 0 | 36 | 0 | 0.6175 | 1.000278 | 1.729722 | #N/A | 12 | -1.37 | 0.5813889 | 12 | -2.115 | 0.9497222 | 12 | 0.13 | 1.700833 | 12 | -57.595 | -
|  |  | 0.78 | 0.164 | 1.1539 | 13 | -0.0273 | -1.365 | 21.32 | 36 | 0.5922222 | 0.78 | 0.267 | 1.0039 | 13 | -0.0422 | -2.11 | 34.71 | 36 | 0.9641667 | 0.78 | 0.472 | 1.1548 | 13 | 0.0029 | 0.145 | 61.36 | 36 | 1.704444 | 0.78 |  |  | 13 | -1.1519 | -57.595 | 0 | 36 | 0 | 0.6175 | 1.000278 | 1.729722 | #N/A | 13 | -1.365 | 0.5922222 | 13 | -2.11 | 0.9641667 | 13 | 0.145 | 1.704444 | 13 | -57.595 | -
|  |  | 0.84 | 0.164 | 1.1535 | 14 | -0.0277 | -1.385 | 21.32 | 36 | 0.5922222 | 0.84 | 0.269 | 1.0039 | 14 | -0.0422 | -2.11 | 34.97 | 36 | 0.9713889 | 0.84 | 0.472 | 1.155 | 14 | 0.0031 | 0.155 | 61.36 | 36 | 1.704444 | 0.84 |  |  | 14 | -1.1519 | -57.595 | 0 | 36 | 0 | 0.6175 | 1.000278 | 1.729722 | #N/A | 14 | -1.385 | 0.5922222 | 14 | -2.11 | 0.9713889 | 14 | 0.155 | 1.704444 | 14 | -57.595 | -
|  |  | 0.9 | 0.166 | 1.1532 | 15 | -0.028 | -1.4 | 21.58 | 36 | 0.5994444 | 0.9 | 0.271 | 1.0048 | 15 | -0.0413 | -2.065 | 35.23 | 36 | 0.9786111 | 0.9 | 0.475 | 1.1549 | 15 | 0.003 | 0.15 | 61.75 | 36 | 1.715278 | 0.9 |  |  | 15 | -1.1519 | -57.595 | 0 | 36 | 0 | 0.6175 | 1.000278 | 1.729722 | #N/A | 15 | -1.4 | 0.5994444 | 15 | -2.065 | 0.9786111 | 15 | 0.15 | 1.715278 | 15 | -57.595 | -
|  |  | 0.96 | 0.166 | 1.1528 | 16 | -0.0284 | -1.42 | 21.58 | 36 | 0.5994444 | 0.96 | 0.273 | 1.0057 | 16 | -0.0404 | -2.02 | 35.49 | 36 | 0.9858333 | 0.96 | 0.477 | 1.1549 | 16 | 0.003 | 0.15 | 62.01 | 36 | 1.7225 | 0.96 |  |  | 16 | -1.1519 | -57.595 | 0 | 36 | 0 | 0.6175 | 1.000278 | 1.729722 | #N/A | 16 | -1.42 | 0.5994444 | 16 | -2.02 | 0.9858333 | 16 | 0.15 | 1.7225 | 16 | -57.595 | -
|  |  | 1.02 | 0.167 | 1.1521 | 17 | -0.0291 | -1.455 | 21.71 | 36 | 0.6030556 | 1.02 | 0.275 | 1.0065 | 17 | -0.0396 | -1.98 | 35.75 | 36 | 0.9930556 | 1.02 | 0.478 | 1.1542 | 17 | 0.0023 | 0.115 | 62.14 | 36 | 1.726111 | 1.02 |  |  | 17 | -1.1519 | -57.595 | 0 | 36 | 0 | 0.6175 | 1.000278 | 1.729722 | #N/A | 17 | -1.455 | 0.6030556 | 17 | -1.98 | 0.9930556 | 17 | 0.115 | 1.726111 | 17 | -57.595 | -
|  |  | 1.08 | 0.169 | 1.1517 | 18 | -0.0295 | -1.475 | 21.97 | 36 | 0.6102778 | 1.08 | 0.275 | 1.0071 | 18 | -0.039 | -1.95 | 35.75 | 36 | 0.9930556 | 1.08 | 0.478 | 1.1538 | 18 | 0.0019 | 0.095 | 62.14 | 36 | 1.726111 | 1.08 |  |  | 18 | -1.1519 | -57.595 | 0 | 36 | 0 | 0.6175 | 1.000278 | 1.729722 | #N/A | 18 | -1.475 | 0.6102778 | 18 | -1.95 | 0.9930556 | 18 | 0.095 | 1.726111 | 18 | -57.595 | -
|  |  | 1.14 | 0.17 | 1.1508 | 19 | -0.0304 | -1.52 | 22.1 | 36 | 0.6138889 | 1.14 | 0.276 | 1.0081 | 19 | -0.038 | -1.9 | 35.88 | 36 | 0.9966667 | 1.14 | 0.478 | 1.153 | 19 | 0.0011 | 0.055 | 62.14 | 36 | 1.726111 | 1.14 |  |  | 19 | -1.1519 | -57.595 | 0 | 36 | 0 | 0.6175 | 1.000278 | 1.729722 | #N/A | 19 | -1.52 | 0.6138889 | 19 | -1.9 | 0.9966667 | 19 | 0.055 | 1.726111 | 19 | -57.595 | -
|  |  | 1.2 | 0.171 | 1.1504 | 20 | -0.0308 | -1.54 | 22.23 | 36 | 0.6175 | 1.2 | 0.277 | 1.0094 | 20 | -0.0367 | -1.835 | 36.01 | 36 | 1.000278 | 1.2 | 0.479 | 1.1525 | 20 | 0.0006 | 0.03 | 62.27 | 36 | 1.729722 | 1.2 |  |  | 20 | -1.1519 | -57.595 | 0 | 36 | 0 | 0.6175 | 1.000278 | 1.729722 | #N/A | 20 | -1.54 | 0.6175 | 20 | -1.835 | 1.000278 | 20 | 0.03 | 1.729722 | 20 | -57.595 | -
PARAMETROS DE RESISTENCIA
ESFUERZO NORMAL |  | (kg/cm²) | [8 empty] | 0.5 | [8 empty] | 1 | [8 empty] | 2 | [8 empty] | -
ESFUERZO CORTANTE |  | (kg/cm²) | [8 empty] | 0.6175 | [8 empty] | 1.000278 | [8 empty] | 1.729722 | [8 empty] | -
COHESION (C) |  | (kg/cm²) | [35 empty] | 0.28
ANGULO DE FRICCION (F) |  | (º) | [35 empty] | 36.12944
PARAMETROS DE RESISTENCIA RESIDUAL
ESFUERZO NORMAL |  | (kg/cm²) | [8 empty] | 0.5 | [8 empty] | 1 | [8 empty] | 2 | [8 empty] | -
ESFUERZO CORTANTE |  | (kg/cm²) | [8 empty] | 0.6175 | [8 empty] | 1.000278 | [8 empty] | 1.729722 | [8 empty] | -
COHESION (C) |  | (kg/cm²) | [35 empty] | 0.28
ANGULO DE FRICCION (F) |  | (º) | [35 empty] | 35.94211
[14 empty] | PARAMETROS DE RESISTENCIA | [11 empty] | PARAMETROS DE RESISTENCIA RESIDUAL
[34 empty] | CONSTANTE (K) ( 9 , 10 ó 11 ) : |  |  | 10
[14 empty] | COHESION (C) |  | 0.28 | [9 empty] | COHESION (C) |  | 0.28 | [5 empty] | AREA : |  |  | 19.63495
[14 empty] | ANGULO DE FRICCION (F) |  | 36.12944 | [9 empty] | ANGULO DE FRICCION (F) |  | 35.94211
[34 empty] | FUERZA | ESFUERZO | ESFUERZO
[14 empty] | Límite inferior Eje X |  |  | 0 | [8 empty] | Límite inferior Eje X |  |  | 0 |  |  |  |  | F | s | s
[14 empty] | Límite superior Eje X |  |  | 4 | [8 empty] | Límite superior Eje X |  |  | 4 |  |  |  |  | - | s=K*F/A | s*98.0665
[14 empty] | Límite inferior Eje Y |  |  | 0 | [8 empty] | Límite inferior Eje Y |  |  | 0 |  |  |  |  | kg | kg/cm² | kPa
[14 empty] | Límite superior Eje Y |  |  | 4 | [8 empty] | Límite superior Eje Y |  |  | 4 |  |  |  |  | 0.1 | 0.05092958 | 4.994486
[14 empty] | Envolvente |  | 0 | 0.28 | [8 empty] | Envolvente |  | 0 | 0.28 |  |  |  |  | 0.25 | 0.127324 | 12.48621
[16 empty] | 4 | 3.2 | [10 empty] | 4 | 3.18 |  |  |  |  | 0.5 | 0.2546479 | 24.97243
[34 empty] | 1 | 0.5092958 | 49.94486
[34 empty] | 2 | 1.018592 | 99.88972
[34 empty] | 4 | 2.037183 | 199.7794
[34 empty] | 8 | 4.074367 | 399.5589
[34 empty] | 16 | 8.148733 | 799.1177
[34 empty] | 32 | 16.29747 | 1598.235
[33 empty] | 1 | 1.00 kg/cm²
[33 empty] | 1.5 | 1.50 kg/cm²
[33 empty] | 2 | 2.00 kg/cm²
[33 empty] | 2.5 | 2.50 kg/cm²
[33 empty] | 3 | 3.00 kg/cm²
[33 empty] | 3.5 | 3.50 kg/cm²
[33 empty] | 4 | 4.00 kg/cm²
[33 empty] | 4.5 | 4.50 kg/cm²
[33 empty] | 5 | 5.00 kg/cm²
[33 empty] | 5.5 | 5.50 kg/cm²
[33 empty] | 6 | 6.00 kg/cm²
[33 empty] | 6.5 | 6.50 kg/cm²
[33 empty] | 7 | 7.00 kg/cm²
[33 empty] | 7.5 | 7.50 kg/cm²
[33 empty] | 8 | 8.00 kg/cm²
8
44

## Corte (2)
ENSAYO | : | CORTE DIRECTO
NORMA | : | ASTM D3080
INFORME | : | EST. DE PROB. FALLA E IMPLEMET. ALTERN. SOLUC DESLIZAM. TALUD.EN LA ZONA ANDINA
SOLICITANTE | : | JORGE MOSTAJO CARBONEL
PROYECTO | : | ESTABILIDAD DE TALUDES
UBICACION | : | HUAYUCHACA - ACCESO A LA PROVINCIA DE CAJAY - HUARI
FECHA | : | 31 AGOSTO 2007
TIPO DE EXPLORACION | : | CALICATA
No DE EXPLORACION | : | C1
No DE MUESTRA | : | M1
PROFUNDIDAD DEL NIVEL FREATICO | (m) : | 2.1
PROFUNDIDAD DEL ESTRATO | (m) : | 3
VELOCIDAD DE ENSAYO | (mm/min) : | 0.7
ALTURA DE LA MUESTRA | (cm) : | 2
LADO DE LA MUESTRA | (cm) : | 6
ESTADO DE LA MUESTRA | : | REMOLDEADA
CONDICION DE ENSAYO | : | HUMEDECIDO
ESFUERZO NORMAL | (kg/cm²) | 0.5 | 1 | 2 | 0
CONDICIONES INICIALES
Contenido de Humedad (w) | (%) | 9.523566 | 9.523566 | 9.523566 | -
Peso Específico (g) | (gr/cc) | 2.14 | 2.14 | 2.14 | -
Peso Específico Seco (gd) | (gr/cc) | 1.953917 | 1.953917 | 1.953917 | -
Grado de Saturación (Gw) | (%) | 78.59844 | 78.59844 | 78.59844 | -
ASENTAMIENTO DESPUES DE LA S/C | (%) | -1.695 | -1.26 | -2.63 | 0
CONDICIONES FINALES
Contenido de Humedad (w) | (%) | 13.67309 | 14.70608 | 12.09727 | -
PARAMETROS DE RESISTENCIA
ESFUERZO CORTANTE | (kg/cm²) | 0.6175 | 1.000278 | 1.729722 | -
COHESION (c) | (kg/cm²) |  |  |  | 0.28
ANGULO DE FRICCION (F) | (º) |  |  |  | 36.12944

## Corte (3)
ENSAYO | : | CORTE DIRECTO
NORMA | : | ASTM D3080
INFORME | : | EST. DE PROB. FALLA E IMPLEMET. ALTERN. SOLUC DESLIZAM. TALUD.EN LA ZONA ANDINA
SOLICITANTE | : | JORGE MOSTAJO CARBONEL
PROYECTO | : | ESTABILIDAD DE TALUDES
UBICACION | : | HUAYUCHACA - ACCESO A LA PROVINCIA DE CAJAY - HUARI
FECHA | : | 31 AGOSTO 2007
TIPO DE EXPLORACION | : | CALICATA
No DE EXPLORACION | : | C1
No DE MUESTRA | : | M1
PROFUNDIDAD DEL NIVEL FREATICO | (m) : | 2.1
PROFUNDIDAD DEL ESTRATO | (m) : | 3
VELOCIDAD DE ENSAYO | (mm/min) : | 0.7
ALTURA DE LA MUESTRA | (cm) : | 2
LADO DE LA MUESTRA | (cm) : | 6
ESTADO DE LA MUESTRA | : | REMOLDEADA
CONDICION DE ENSAYO | : | HUMEDECIDO
ESFUERZO NORMAL | (kg/cm²) | 0.5 | 1 | 2 | 0
CONDICIONES INICIALES
Contenido de Humedad (w) | (%) | 9.523566 | 9.523566 | 9.523566 | -
Peso Específico (g) | (gr/cc) | 2.14 | 2.14 | 2.14 | -
Peso Específico Seco (gd) | (gr/cc) | 1.953917 | 1.953917 | 1.953917 | -
Grado de Saturación (Gw) | (%) | 78.59844 | 78.59844 | 78.59844 | -
ASENTAMIENTO DESPUES DE LA S/C | (%) | -1.695 | -1.26 | -2.63 | 0
CONDICIONES FINALES
Contenido de Humedad (w) | (%) | 13.67309 | 14.70608 | 12.09727 | -
PARAMETROS DE RESISTENCIA
ESFUERZO CORTANTE | (kg/cm²) | 0.6175 | 1.000278 | 1.729722 | -
COHESION (c) | (kg/cm²) |  |  |  | 0.28
ANGULO DE FRICCION (F) | (º) |  |  |  | 36.12944
PARAMETROS DE RESISTENCIA RESIDUAL
ESFUERZO CORTANTE | (kg/cm²) | 0.6175 | 1.000278 | 1.729722 | -
COHESION (c) | (kg/cm²) |  |  |  | 0.28
ANGULO DE FRICCION (F) | (º) |  |  |  | 35.94211

## Corte (4)
ENSAYO | : | CORTE DIRECTO
NORMA | : | ASTM D3080
INFORME | : | EST. DE PROB. FALLA E IMPLEMET. ALTERN. SOLUC DESLIZAM. TALUD.EN LA ZONA ANDINA
SOLICITANTE | : | JORGE MOSTAJO CARBONEL
PROYECTO | : | ESTABILIDAD DE TALUDES
UBICACION | : | HUAYUCHACA - ACCESO A LA PROVINCIA DE CAJAY - HUARI
FECHA | : | 31 AGOSTO 2007
TIPO DE EXPLORACION | : | CALICATA
No DE EXPLORACION | : | C1
No DE MUESTRA | : | M1
ESFUERZO NORMAL | (kg/cm²) |  | 0.5 |  | 1 |  | 2 |  | 0
Esfuerzo Cortante |  | Deformación | Esfuerzo | Deformación | Esfuerzo | Deformación | Esfuerzo | Deformación | Esfuerzo
Vs |  | Horizontal | Cortante | Horizontal | Cortante | Horizontal | Cortante | Horizontal | Cortante
Deformación Horizontal |  | (%) | (kg/cm²) | (%) | (kg/cm²) | (%) | (kg/cm²) | (%) | (kg/cm²)
|  | 0 | 0 | 0 | 0 | 0 | 0 | 0 | -
|  | 0.05 | 0.0975 | 0.05 | 0.1336111 | 0.05 | 0.1588889 | 0.05 | -
|  | 0.1 | 0.1408333 | 0.1 | 0.1841667 | 0.1 | 0.2852778 | 0.1 | -
|  | 0.2 | 0.2130556 | 0.2 | 0.2672222 | 0.2 | 0.3972222 | 0.2 | -
|  | 0.3 | 0.2852778 | 0.3 | 0.3213889 | 0.3 | 0.4875 | 0.3 | -
|  | 0.4 | 0.3141667 | 0.4 | 0.3286111 | 0.4 | 0.5669444 | 0.4 | -
|  | 0.5 | 0.3538889 | 0.5 | 0.4008333 | 0.5 | 0.65 | 0.5 | -
|  | 0.75 | 0.3755556 | 0.75 | 0.4983333 | 0.75 | 0.7763889 | 0.75 | -
|  | 1 | 0.4261111 | 1 | 0.5456389 | 1 | 0.8883333 | 1 | -
|  | 1.25 | 0.4369444 | 1.25 | 0.5994444 | 1.25 | 0.975 | 1.25 | -
|  | 1.5 | 0.4441667 | 1.5 | 0.6283333 | 1.5 | 1.047222 | 1.5 | -
|  | 1.75 | 0.4513889 | 1.75 | 0.6716667 | 1.75 | 1.112222 | 1.75 | -
|  | 2 | 0.4622222 | 2 | 0.7005556 | 2 | 1.162778 | 2 | -
|  | 2.5 | 0.4730556 | 2.5 | 0.7402778 | 2.5 | 1.263889 | 2.5 | -
|  | 3 | 0.4838889 | 3 | 0.7655556 | 3 | 1.346944 | 3 | -
|  | 3.5 | 0.4911111 | 3.5 | 0.8088889 | 3.5 | 1.415556 | 3.5 | -
|  | 4 | 0.4983333 | 4 | 0.8558333 | 4 | 1.469722 | 4 | -
|  | 4.5 | 0.5127778 | 4.5 | 0.8702778 | 4.5 | 1.516667 | 4.5 | -
|  | 5 | 0.52 | 5 | 0.8811111 | 5 | 1.552778 | 5 | -
|  | 6 | 0.5380556 | 6 | 0.9063889 | 6 | 1.625 | 6 | -
|  | 7 | 0.5452778 | 7 | 0.9244444 | 7 | 1.661111 | 7 | -
|  | 8 | 0.5488889 | 8 | 0.9352778 | 8 | 1.682778 | 8 | -
|  | 9 | 0.5597222 | 9 | 0.9497222 | 9 | 1.693611 | 9 | -
|  | 10 | 0.5669444 | 10 | 0.9641667 | 10 | 1.700833 | 10 | -
|  | 11 | 0.5741667 | 11 | 0.9569444 | 11 | 1.700833 | 11 | -
|  | 12 | 0.5813889 | 12 | 0.9497222 | 12 | 1.700833 | 12 | -
|  | 13 | 0.5922222 | 13 | 0.9641667 | 13 | 1.704444 | 13 | -
|  | 14 | 0.5922222 | 14 | 0.9713889 | 14 | 1.704444 | 14 | -
|  | 15 | 0.5994444 | 15 | 0.9786111 | 15 | 1.715278 | 15 | -
|  | 16 | 0.5994444 | 16 | 0.9858333 | 16 | 1.7225 | 16 | -
|  | 17 | 0.6030556 | 17 | 0.9930556 | 17 | 1.726111 | 17 | -
|  | 18 | 0.6102778 | 18 | 0.9930556 | 18 | 1.726111 | 18 | -
|  | 19 | 0.6138889 | 19 | 0.9966667 | 19 | 1.726111 | 19 | -
|  | 20 | 0.6175 | 20 | 1.000278 | 20 | 1.729722 | 20 | -

## Corte (5)
ENSAYO | : | CORTE DIRECTO
NORMA | : | ASTM D3080
INFORME | : | EST. DE PROB. FALLA E IMPLEMET. ALTERN. SOLUC DESLIZAM. TALUD.EN LA ZONA ANDINA
SOLICITANTE | : | JORGE MOSTAJO CARBONEL
PROYECTO | : | ESTABILIDAD DE TALUDES
UBICACION | : | HUAYUCHACA - ACCESO A LA PROVINCIA DE CAJAY - HUARI
FECHA | : | 31 AGOSTO 2007
TIPO DE EXPLORACION | : | CALICATA
No DE EXPLORACION | : | C1
No DE MUESTRA | : | M1
ESFUERZO NORMAL | (kg/cm²) |  | 0.5 |  | 1 |  | 2 |  | 0
Deformación Vertical |  | Deformación | Deformación | Deformación | Deformación | Deformación | Deformación | Deformación | Deformación
Vs |  | Horizontal | Vertical | Horizontal | Vertical | Horizontal | Vertical | Horizontal | Vertical
Deformación Horizontal |  | (%) | (%) | (%) | (%) | (%) | (%) | (%) | (%)
|  | 0 | 0 | 0 | 0 | 0 | 0 | 0 | 0
|  | 0.05 | -0.06 | 0.05 | -0.025 | 0.05 | -0.035 | 0.05 | -57.595
|  | 0.1 | -0.085 | 0.1 | -0.075 | 0.1 | -0.075 | 0.1 | -57.595
|  | 0.2 | -0.135 | 0.2 | -0.18 | 0.2 | -0.105 | 0.2 | -57.595
|  | 0.3 | -0.17 | 0.3 | -0.275 | 0.3 | -0.21 | 0.3 | -57.595
|  | 0.4 | -0.21 | 0.4 | -0.5 | 0.4 | -0.27 | 0.4 | -57.595
|  | 0.5 | -0.255 | 0.5 | -0.68 | 0.5 | -0.285 | 0.5 | -57.595
|  | 0.75 | -0.315 | 0.75 | -0.87 | 0.75 | -0.36 | 0.75 | -57.595
|  | 1 | -0.37 | 1 | -1.04 | 1 | -0.52 | 1 | -57.595
|  | 1.25 | -0.46 | 1.25 | -1.18 | 1.25 | -0.58 | 1.25 | -57.595
|  | 1.5 | -0.485 | 1.5 | -1.325 | 1.5 | -0.6 | 1.5 | -57.595
|  | 1.75 | -0.52 | 1.75 | -1.455 | 1.75 | -0.64 | 1.75 | -57.595
|  | 2 | -0.57 | 2 | -1.575 | 2 | -0.66 | 2 | -57.595
|  | 2.5 | -0.655 | 2.5 | -1.7 | 2.5 | -0.655 | 2.5 | -57.595
|  | 3 | -0.755 | 3 | -1.845 | 3 | -0.62 | 3 | -57.595
|  | 3.5 | -0.86 | 3.5 | -1.935 | 3.5 | -0.57 | 3.5 | -57.595
|  | 4 | -1.005 | 4 | -1.96 | 4 | -0.505 | 4 | -57.595
|  | 4.5 | -1.085 | 4.5 | -1.985 | 4.5 | -0.455 | 4.5 | -57.595
|  | 5 | -1.155 | 5 | -2.015 | 5 | -0.405 | 5 | -57.595
|  | 6 | -1.25 | 6 | -2.135 | 6 | -0.255 | 6 | -57.595
|  | 7 | -1.335 | 7 | -2.16 | 7 | -0.125 | 7 | -57.595
|  | 8 | -1.39 | 8 | -2.18 | 8 | - | 8 | -57.595
|  | 9 | -1.4 | 9 | -2.185 | 9 | 0.045 | 9 | -57.595
|  | 10 | -1.405 | 10 | -2.175 | 10 | 0.1 | 10 | -57.595
|  | 11 | -1.385 | 11 | -2.155 | 11 | 0.115 | 11 | -57.595
|  | 12 | -1.37 | 12 | -2.115 | 12 | 0.13 | 12 | -57.595
|  | 13 | -1.365 | 13 | -2.11 | 13 | 0.145 | 13 | -57.595
|  | 14 | -1.385 | 14 | -2.11 | 14 | 0.155 | 14 | -57.595
|  | 15 | -1.4 | 15 | -2.065 | 15 | 0.15 | 15 | -57.595
|  | 16 | -1.42 | 16 | -2.02 | 16 | 0.15 | 16 | -57.595
|  | 17 | -1.455 | 17 | -1.98 | 17 | 0.115 | 17 | -57.595
|  | 18 | -1.475 | 18 | -1.95 | 18 | 0.095 | 18 | -57.595
|  | 19 | -1.52 | 19 | -1.9 | 19 | 0.055 | 19 | -57.595
|  | 20 | -1.54 | 20 | -1.835 | 20 | 0.03 | 20 | -57.595

## Corte (6)
ENSAYO | : | CORTE DIRECTO
NORMA | : | ASTM D3080
INFORME | : | EST. DE PROB. FALLA E IMPLEMET. ALTERN. SOLUC DESLIZAM. TALUD.EN LA ZONA ANDINA
SOLICITANTE | : | JORGE MOSTAJO CARBONEL
PROYECTO | : | ESTABILIDAD DE TALUDES
UBICACION | : | HUAYUCHACA - ACCESO A LA PROVINCIA DE CAJAY - HUARI
FECHA | : | 31 AGOSTO 2007
TIPO DE EXPLORACION | : | CALICATA
No DE EXPLORACION | : | C1
No DE MUESTRA | : | M1

## Corte (7)
ENSAYO | : | CORTE DIRECTO
NORMA | : | ASTM D3080
INFORME | : | EST. DE PROB. FALLA E IMPLEMET. ALTERN. SOLUC DESLIZAM. TALUD.EN LA ZONA ANDINA
SOLICITANTE | : | JORGE MOSTAJO CARBONEL
PROYECTO | : | ESTABILIDAD DE TALUDES
UBICACION | : | HUAYUCHACA - ACCESO A LA PROVINCIA DE CAJAY - HUARI
FECHA | : | 31 AGOSTO 2007
TIPO DE EXPLORACION | : | CALICATA
No DE EXPLORACION | : | C1
No DE MUESTRA | : | M1

## Corte (8)
ENSAYO | : | CORTE DIRECTO
NORMA | : | ASTM D3080
INFORME | : | EST. DE PROB. FALLA E IMPLEMET. ALTERN. SOLUC DESLIZAM. TALUD.EN LA ZONA ANDINA
SOLICITANTE | : | JORGE MOSTAJO CARBONEL
PROYECTO | : | ESTABILIDAD DE TALUDES
UBICACION | : | HUAYUCHACA - ACCESO A LA PROVINCIA DE CAJAY - HUARI
FECHA | : | 31 AGOSTO 2007
TIPO DE EXPLORACION | : | CALICATA
No DE EXPLORACION | : | C1
No DE MUESTRA | : | M1
PARAMETROS DE RESISTENCIA
|  |  | COHESION (c) | (kg/cm²) | 0.28
|  |  | ANGULO DE FRICCION (F) | ( ° ) | 36.12944

## Corte (9)
ENSAYO | : | CORTE DIRECTO
NORMA | : | ASTM D3080
INFORME | : | EST. DE PROB. FALLA E IMPLEMET. ALTERN. SOLUC DESLIZAM. TALUD.EN LA ZONA ANDINA
SOLICITANTE | : | JORGE MOSTAJO CARBONEL
PROYECTO | : | ESTABILIDAD DE TALUDES
UBICACION | : | HUAYUCHACA - ACCESO A LA PROVINCIA DE CAJAY - HUARI
FECHA | : | 31 AGOSTO 2007
TIPO DE EXPLORACION | : | CALICATA
No DE EXPLORACION | : | C1
No DE MUESTRA | : | M1
PARAMETROS DE RESISTENCIA RESIDUAL
|  |  | COHESION (c) | (kg/cm²) | 0.28
|  |  | ANGULO DE FRICCION (F) | ( ° ) | 35.94211

## Corte (10)
CALIBRACION OPERATIVA DEL
EQUIPO DE CORTE DIRECTO
Punto | Veloc.Real | Veloc. Display
| (mm/min) | (mm/min)
| X | Y
1 | 0.0104 | 0.32
2 | 0.01351 | 0.327
3 | 0.0348 | 0.35
4 | 0.072 | 0.4
5 | 0.1196 | 0.45
6 | 0.1585 | 0.5
7 | 0.203 | 0.55
8 | 0.2638 | 0.6
9 | 0.2747 | 0.65
10 | 0.3243 | 0.7
11 | 0.3601 | 0.75
12 | 0.4125 | 0.8
13 | 0.4528 | 0.85
14 | 0.4755 | 0.9
15 | 0.5414 | 0.95
16 | 0.5949 | 1
17 | 0.6037 | 1.05
18 | 0.6267 | 1.1
19 | 0.6983 | 1.15
20 | 0.7086 | 1.2
21 | 0.7683 | 1.25
22 | 0.7762 | 1.3
23 | 0.8403 | 1.35 | Veloc.Real | Veloc. Display
24 | 0.8856 | 1.4 | (mm/min) | (mm/min)
25 | 0.8906 | 1.45 | X | Y
26 | 0.9069 | 1.5 | 0.1 | 0.42059

## Corte (11)
CALIBRACION DEL ANILLO No 702
EQUIPO DE CORTE DIRECTO
Triaxial |  | Anillo No 702 |  | 0 | 0
Fuerza | Fuerza | Deformación |  | 1.135 | 198 |  | Deformación | Fuerza
(kN) | (kg) | (mm) |  |  |  |  | (mm) | (kg)
0 | 0 | 0.2 | 0 | Constante del Anillo |  | 174.4493 | 0.1 | 17.44493
0.04 | 4.07886484 | 0.22 | 0.02
0.08 | 8.15772968 | 0.24 | 0.04
0.11 | 11.21687831 | 0.26 | 0.06
0.15 | 15.29574315 | 0.28 | 0.08
0.18 | 18.35489178 | 0.3 | 0.1
0.2 | 20.3943242 | 0.32 | 0.12
0.23 | 23.45347283 | 0.34 | 0.14
0.27 | 27.53233767 | 0.36 | 0.16
0.31 | 31.61120251 | 0.38 | 0.18
0.32 | 32.63091872 | 0.4 | 0.2
0.37 | 37.72949977 | 0.42 | 0.22
0.41 | 41.80836461 | 0.44 | 0.24
0.44 | 44.86751324 | 0.46 | 0.26
0.47 | 47.92666187 | 0.48 | 0.28
0.51 | 52.00552671 | 0.5 | 0.3
0.54 | 55.06467534 | 0.52 | 0.32
0.58 | 59.14354018 | 0.54 | 0.34
0.62 | 63.22240502 | 0.56 | 0.36
0.65 | 66.28155365 | 0.58 | 0.38
0.69 | 70.36041849 | 0.6 | 0.4
0.72 | 73.41956712 | 0.62 | 0.42
0.75 | 76.47871575 | 0.64 | 0.44
0.79 | 80.55758059 | 0.66 | 0.46
0.83 | 84.63644543 | 0.68 | 0.48
0.86 | 87.69559406 | 0.7 | 0.5
0.9 | 91.7744589 | 0.72 | 0.52
0.93 | 94.83360753 | 0.74 | 0.54
0.97 | 98.91247237 | 0.76 | 0.56
1 | 101.971621 | 0.78 | 0.58
1.04 | 106.0505 | 0.8 | 0.6
1.07 | 109.1096 | 0.82 | 0.62
1.1 | 112.1687831 | 0.84 | 0.64
1.13 | 115.2279 | 0.86 | 0.66
1.17 | 119.3068 | 0.88 | 0.68
1.21 | 123.3857 | 0.9 | 0.7
1.24 | 126.4448 | 0.92 | 0.72
1.27 | 129.504 | 0.94 | 0.74
1.31 | 133.5828 | 0.96 | 0.76
1.34 | 136.642 | 0.98 | 0.78
1.37 | 139.7011 | 1 | 0.8
1.4 | 142.7602694 | 1.02 | 0.82
1.43 | 145.8194 | 1.04 | 0.84
1.47 | 149.8983 | 1.06 | 0.86
1.5 | 152.9574315 | 1.08 | 0.88
1.54 | 157.0363 | 1.1 | 0.9
1.57 | 160.0954 | 1.12 | 0.92
1.61 | 164.1743 | 1.14 | 0.94
1.64 | 167.2335 | 1.16 | 0.96
1.67 | 170.2926 | 1.18 | 0.98
1.7 | 173.3517557 | 1.2 | 1
1.74 | 177.4306 | 1.22 | 1.02
1.77 | 180.4898 | 1.24 | 1.04
1.8 | 183.5489178 | 1.26 | 1.06
1.85 | 188.6475 | 1.28 | 1.08

## Corte (12)
CORTE DIRECTO |  | ASTM D3080 | CODIGO
VELOCIDAD DE ENSAYO |  | (mm/min)
ESTADO DE LA MUESTRA
CONDICION DE ENSAYO
No DE ENSAYO
ESFUERZO NORMAL |  | (kg/cm²)
CONDICIONES GENERALES
Humedad Inicial
1 | No recipiente
2 | W recipiente | (gr)
3 | W recipiente sw | (gr)
4 | W recipiente s | (gr)
Datos Generales
5 | No molde
6 | W molde | (gr)
7 | Altura swa | (cm)
8 | Lado swa | (cm)
9 | W molde sw | (gr)
Humedad final
10 | No recipiente
11 | W recipiente | (gr)
12 | W recipiente sw | (gr)
13 | W recipiente s | (gr)

## Corte (13)
| Lectura | Lectura | Lectura | Lectura | Lectura | Lectura | Lectura | Lectura | Lectura | Lectura | Lectura | Lectura
| Horizontal | Anillo | Vertical | Horizontal | Anillo | Vertical | Horizontal | Anillo | Vertical | Horizontal | Anillo | Vertical
| (cm) | (mm) | (cm) | (cm) | (mm) | (cm) | (cm) | (mm) | (cm) | (cm) | (mm) | (cm)
Esfuerzo Normal
Despues de la carga de contacto
Despues del asentamiento por s/c
| 0 |  |  | 0 |  |  | 0 |  |  | 0
| 0.003 |  |  | 0.003 |  |  | 0.003 |  |  | 0.003
| 0.006 |  |  | 0.006 |  |  | 0.006 |  |  | 0.006
| 0.012 |  |  | 0.012 |  |  | 0.012 |  |  | 0.012
| 0.018 |  |  | 0.018 |  |  | 0.018 |  |  | 0.018
| 0.024 |  |  | 0.024 |  |  | 0.024 |  |  | 0.024
| 0.03 |  |  | 0.03 |  |  | 0.03 |  |  | 0.03
| 0.045 |  |  | 0.045 |  |  | 0.045 |  |  | 0.045
| 0.06 |  |  | 0.06 |  |  | 0.06 |  |  | 0.06
| 0.075 |  |  | 0.075 |  |  | 0.075 |  |  | 0.075
| 0.09 |  |  | 0.09 |  |  | 0.09 |  |  | 0.09
| 0.105 |  |  | 0.105 |  |  | 0.105 |  |  | 0.105
| 0.12 |  |  | 0.12 |  |  | 0.12 |  |  | 0.12
| 0.15 |  |  | 0.15 |  |  | 0.15 |  |  | 0.15
| 0.18 |  |  | 0.18 |  |  | 0.18 |  |  | 0.18
| 0.21 |  |  | 0.21 |  |  | 0.21 |  |  | 0.21
| 0.24 |  |  | 0.24 |  |  | 0.24 |  |  | 0.24
| 0.27 |  |  | 0.27 |  |  | 0.27 |  |  | 0.27
| 0.3 |  |  | 0.3 |  |  | 0.3 |  |  | 0.3
| 0.36 |  |  | 0.36 |  |  | 0.36 |  |  | 0.36
| 0.42 |  |  | 0.42 |  |  | 0.42 |  |  | 0.42
| 0.48 |  |  | 0.48 |  |  | 0.48 |  |  | 0.48
| 0.54 |  |  | 0.54 |  |  | 0.54 |  |  | 0.54
| 0.6 |  |  | 0.6 |  |  | 0.6 |  |  | 0.6
| 0.66 |  |  | 0.66 |  |  | 0.66 |  |  | 0.66
| 0.72 |  |  | 0.72 |  |  | 0.72 |  |  | 0.72
| 0.78 |  |  | 0.78 |  |  | 0.78 |  |  | 0.78
| 0.84 |  |  | 0.84 |  |  | 0.84 |  |  | 0.84
| 0.9 |  |  | 0.9 |  |  | 0.9 |  |  | 0.9
| 0.96 |  |  | 0.96 |  |  | 0.96 |  |  | 0.96
| 1.02 |  |  | 1.02 |  |  | 1.02 |  |  | 1.02
| 1.08 |  |  | 1.08 |  |  | 1.08 |  |  | 1.08
| 1.14 |  |  | 1.14 |  |  | 1.14 |  |  | 1.14
| 1.2 |  |  | 1.2 |  |  | 1.2 |  |  | 1.2