## Datos
DATOS GENERALES
INFORME |  | EST. DE PROB. FALLA E IMPLEMET. ALTERN. SOLUC DESLIZAM. TALUD.EN LA ZONA ANDINA
CODIGO |  | C3-M1
PROYECTO |  | ESTABILIDAD DE TALUDES
SOLICITANTE |  | JORGE MOSTAJO CARBONEL
UBICACION |  | HUAYUCHACA - ACCESO A LA PROVINCIA DE CAJAY - HUARI
FECHA |  | 1 SEPTIEMBRE 2007
EXPLORACION GEOTECNICA
TIPO DE EXPLORACION |  | CALICATA
No DE EXPLORACION |  | C3
No DE MUESTRA |  | M1
PROFUNDIDAD DEL NIVEL FREATICO | (m) : | 1.8
PROFUNDIDAD DEL ESTRATO | (m) : | 2.1
OBSERVACIONES |  | PRESENCIA DE NIVEL FREATICO - FLUJO SUBTERREANEO
PRESENCIA DE ROCA ANGULOSA

## Corte
CORTE DIRECTO |  | ASTM D3080 | [34 empty] | CODIGO
C3-M1
CONSTANTE DEL ANILLO | [10 empty] | 130
PESO ESP. RELATIVO DE SOLIDOS (Ss) | [10 empty] | 2.64
DATOS GENERALES
VELOCIDAD DE ENSAYO |  | (mm/min) | [8 empty] | 0.7
ALTURA DE LA MUESTRA |  | (cm) | [8 empty] | 2
LADO DE LA MUESTRA |  | (cm) | [8 empty] | 6
ESTADO DE LA MUESTRA | [10 empty] | REMOLDEADA
CONDICION DE ENSAYO | [10 empty] | HUMEDECIDO
TAMAÑO MAX. DE PARTICULAS |  | (cm) | [8 empty] | 0.3333333
No DE ENSAYO | [10 empty] | 1 | [8 empty] | 2 | [8 empty] | 3
ESFUERZO NORMAL |  | (kg/cm²) | [8 empty] | 0.5 | [8 empty] | 1 | [8 empty] | 2
CONDICIONES GENERALES
Humedad Inicial
1 | No recipiente | [8 empty] | 14 | 315 | [7 empty] | 45 | 315 | [7 empty] | 51 | 315
2 | W recipiente | (gr) | [7 empty] | 19.31 | 173.38 | [7 empty] | 19.66 | 173.38 | [7 empty] | 20.32 | 173.38
3 | W recipiente sw | (gr) | [7 empty] | 65.15 | 531.04 | [7 empty] | 64.88 | 531.04 | [7 empty] | 60.38 | 531.04
4 | W recipiente s | (gr) | [7 empty] | 63.1 | 480.83 | [7 empty] | 63 | 480.83 | [7 empty] | 58.73 | 480.83
Datos Generales
5 | No molde | [9 empty] | 1 | [8 empty] | 2 | [8 empty] | 3
6 | W molde | (gr) | [8 empty] | 100.71 | [8 empty] | 68.43 | [8 empty] | 99.49
7 | Altura swa | (cm) | [8 empty] | 2 | [8 empty] | 2 | [8 empty] | 2
8 | Lado swa | (cm) | [8 empty] | 6 | [8 empty] | 6 | [8 empty] | 6
9 | W molde sw | (gr) | [8 empty] | 251.19 | [8 empty] | 218.91 | [8 empty] | 249.97
Humedad final
10 | No recipiente | [9 empty] | 16 | [8 empty] | 18 | [8 empty] | 42
11 | W recipiente | (gr) | [8 empty] | 184.54 | [8 empty] | 172.74 | [8 empty] | 196.34
12 | W recipiente sw | (gr) | [8 empty] | 347.58 | [8 empty] | 333.39 | [8 empty] | 357.01
13 | W recipiente s | (gr) | [8 empty] | 325.57 | [8 empty] | 311.45 | [8 empty] | 336.71
Calculos Generales
14 | Deformación vertical final | (cm) | [8 empty] | 0.1461 | [8 empty] | 0.0365 | [8 empty] | 0.0038 | [8 empty] | -
15 | Area swa : 8^(2) | (cm²) | [8 empty] | 36 | [8 empty] | 36 | [8 empty] | 36 | [8 empty] | -
16 | W s : (9-6)/((1)+(3-4)/(4-2)) | (gr) | [8 empty] | 129.3549 | [8 empty] | 129.3549 | [8 empty] | 129.3549 | [8 empty] | -
17 | V s : 16/Ss | (cc) | [8 empty] | 48.99807 | [8 empty] | 48.99807 | [8 empty] | 48.99807 | [8 empty] | -
CONDICIONES INICIALES
18 | W sw : 9-6 | (gr) | [8 empty] | 150.48 | [8 empty] | 150.48 | [8 empty] | 150.48 | [8 empty] | -
19 | W w : 18-16 | (gr) | [8 empty] | 21.12509 | [8 empty] | 21.12509 | [8 empty] | 21.12509 | [8 empty] | -
20 | V swa : 7*15 | (cc) | [8 empty] | 72 | [8 empty] | 72 | [8 empty] | 72 | [8 empty] | -
21 | V v : 20-17 | (cc) | [8 empty] | 23.00193 | [8 empty] | 23.00193 | [8 empty] | 23.00193 | [8 empty] | -
22 | V w : 19 | (cc) | [8 empty] | 21.12509 | [8 empty] | 21.12509 | [8 empty] | 21.12509 | [8 empty] | -
23 | w : 100*19/16 | (%) | [8 empty] | 16.33111 | [8 empty] | 16.33111 | [8 empty] | 16.33111 | [8 empty] | -
24 | g : 18/20 | (gr/cc) | [8 empty] | 2.09 | [8 empty] | 2.09 | [8 empty] | 2.09 | [8 empty] | -
25 | gd : 16/20 | (gr/cc) | [8 empty] | 1.796596 | [8 empty] | 1.796596 | [8 empty] | 1.796596 | [8 empty] | -
26 | e : 21/17 | [9 empty] | 0.4694456 | [8 empty] | 0.4694456 | [8 empty] | 0.4694456 | [8 empty] | -
27 | Gw : 100*22/21 | (%) | [8 empty] | 91.84053 | [8 empty] | 91.84053 | [8 empty] | 91.84053 | [8 empty] | -
CONDICIONES FINALES (Despues del ensayo de corte)
28 | W sw : 16*((1)+(12-13)/(13-11)) | (gr) | [8 empty] | 149.5428 | [8 empty] | 149.8152 | [8 empty] | 148.0619 | [8 empty] | -
29 | W w : 28-16 | (gr) | [8 empty] | 20.18791 | [8 empty] | 20.46029 | [8 empty] | 18.70702 | [8 empty] | -
30 | V swa : (7+14)*15 | (cc) | [8 empty] | 77.2596 | [8 empty] | 73.314 | [8 empty] | 72.1368 | [8 empty] | -
31 | V v : 30-17 | (cc) | [8 empty] | 28.26153 | [8 empty] | 24.31593 | [8 empty] | 23.13873 | [8 empty] | -
32 | V w : 29 | (cc) | [8 empty] | 20.18791 | [8 empty] | 20.46029 | [8 empty] | 18.70702 | [8 empty] | -
33 | w : 100*29/16 | (%) | [8 empty] | 15.60661 | [8 empty] | 15.81717 | [8 empty] | 14.46178 | [8 empty] | -
34 | g : 28/30 | (gr/cc) | [8 empty] | 1.935589 | [8 empty] | 2.043473 | [8 empty] | 2.052516 | [8 empty] | -
35 | gd : 16/30 | (gr/cc) | [8 empty] | 1.674289 | [8 empty] | 1.764396 | [8 empty] | 1.793189 | [8 empty] | -
36 | e : 31/17 | [9 empty] | 0.5767886 | [8 empty] | 0.496263 | [8 empty] | 0.4722376 | [8 empty] | -
37 | Gw : 100*32/31 | (%) | [8 empty] | 71.43249 | [8 empty] | 84.14356 | [8 empty] | 80.84723 | [8 empty] | -
CUADRO DE LECTURAS
|  |  | Lectura | Lectura | Lectura | Deformación | Deformación | Deformación | Fuerza | Area | Esfuerzo | Lectura | Lectura | Lectura | Deformación | Deformación | Deformación | Fuerza | Area | Esfuerzo | Lectura | Lectura | Lectura | Deformación | Deformación | Deformación | Fuerza | Area | Esfuerzo | Lectura | Lectura | Lectura | Deformación | Deformación | Deformación | Fuerza | Area | Esfuerzo
|  |  | Horizontal | Anillo | Vertical | Horizontal | Vertical | Vertical | Cortante | Corregida | Cortante | Horizontal | Anillo | Vertical | Horizontal | Vertical | Vertical | Cortante | Corregida | Cortante | Horizontal | Anillo | Vertical | Horizontal | Vertical | Vertical | Cortante | Corregida | Cortante | Horizontal | Anillo | Vertical | Horizontal | Vertical | Vertical | Cortante | Corregida | Cortante
|  |  | (cm) | (mm) | (cm) | (%) | (cm) | (%) | (Kg) | (cm²) | (kg/cm²) | (cm) | (mm) | (cm) | (%) | (cm) | (%) | (Kg) | (cm²) | (kg/cm²) | (cm) | (mm) | (cm) | (%) | (cm) | (%) | (Kg) | (cm²) | (kg/cm²) | (cm) | (mm) | (cm) | (%) | (cm) | (%) | (Kg) | (cm²) | (kg/cm²)
Esfuerzo Normal |  |  | 0.5 | kg/cm² | [7 empty] | 1 | kg/cm² | [7 empty] | 2 | kg/cm² | [7 empty] | 0 | kg/cm² | [7 empty] | 0.5 | 1 | 2 | 0 | 0.5 |  |  | 1 |  |  | 2 |  |  | 0
Despues de aplicar la carga de contacto |  |  |  |  | 1.1068 |  | 0 | 0 | [5 empty] | 1.1945 |  | 0 | 0 | [5 empty] | 1.2061 |  | 0 | 0 | [7 empty] | 0 | 0
Despues del asentamiento por sobre carga |  |  |  |  | 1.1857 |  | 0.0789 | 3.945 | [5 empty] | 1.1583 |  | -0.0362 | -1.81 | [5 empty] | 1.1478 |  | -0.0583 | -2.915 | [7 empty] | 0 | 0
|  |  | 0 | 0 | 1.1832 | 0 | 0 | 0 | 0 | 36 | 0 | 0 | 0 | 1.1551 | 0 | 0 | 0 | 0 | 36 | 0 | 0 | 0 | 1.1421 | 0 | 0 | 0 | 0 | 36 |  | 0 |  |  | 0 | 0 | 0 | 0 | 36 |  | 0.5236111 | 0.9388889 | 1.639444 | 0 | 0 | 0 | 0 | 0 | - | 0 | 0 | - | 0 | 0 | 0 | -
|  |  | 0.003 | 0.019 | 1.1826 | 0.05 | -0.0006 | -0.03 | 2.47 | 36 | 0.06861111 | 0.003 | 0.013 | 1.1551 | 0.05 | 0 | 0 | 1.69 | 36 | 0.04694444 | 0.003 | 0.12 | 1.1421 | 0.05 | 0 | 0 | 15.6 | 36 | 0.4333333 | 0.003 |  |  | 0.05 | -1.1421 | -57.105 | 0 | 36 | 0 | 0.5236111 | 0.9388889 | 1.639444 | 0 | 0.05 | -0.03 | 0.06861111 | 0.05 | - | 0.04694444 | 0.05 | - | 0.4333333 | 0.05 | -57.105 | -
|  |  | 0.006 | 0.04 | 1.1829 | 0.1 | -0.0003 | -0.015 | 5.2 | 36 | 0.1444444 | 0.006 | 0.036 | 1.1551 | 0.1 | 0 | 0 | 4.68 | 36 | 0.13 | 0.006 | 0.142 | 1.1421 | 0.1 | 0 | 0 | 18.46 | 36 | 0.5127778 | 0.006 |  |  | 0.1 | -1.1421 | -57.105 | 0 | 36 | 0 | 0.5236111 | 0.9388889 | 1.639444 | 0 | 0.1 | -0.015 | 0.1444444 | 0.1 | - | 0.13 | 0.1 | - | 0.5127778 | 0.1 | -57.105 | -
|  |  | 0.012 | 0.059 | 1.1829 | 0.2 | -0.0003 | -0.015 | 7.67 | 36 | 0.2130556 | 0.012 | 0.08 | 1.1551 | 0.2 | 0 | 0 | 10.4 | 36 | 0.2888889 | 0.012 | 0.2 | 1.1421 | 0.2 | 0 | 0 | 26 | 36 | 0.7222222 | 0.012 |  |  | 0.2 | -1.1421 | -57.105 | 0 | 36 | 0 | 0.5236111 | 0.9388889 | 1.639444 | 0 | 0.2 | -0.015 | 0.2130556 | 0.2 | - | 0.2888889 | 0.2 | - | 0.7222222 | 0.2 | -57.105 | -
|  |  | 0.018 | 0.082 | 1.1831 | 0.3 | -0.0001 | -0.005 | 10.66 | 36 | 0.2961111 | 0.018 | 0.122 | 1.1551 | 0.3 | 0 | 0 | 15.86 | 36 | 0.4405556 | 0.018 | 0.215 | 1.1421 | 0.3 | 0 | 0 | 27.95 | 36 | 0.7763889 | 0.018 |  |  | 0.3 | -1.1421 | -57.105 | 0 | 36 | 0 | 0.5236111 | 0.9388889 | 1.639444 | 0 | 0.3 | -0.005 | 0.2961111 | 0.3 | - | 0.4405556 | 0.3 | - | 0.7763889 | 0.3 | -57.105 | -
|  |  | 0.024 | 0.096 | 1.1835 | 0.4 | 0.0003 | 0.015 | 12.48 | 36 | 0.3466667 | 0.024 | 0.16 | 1.1552 | 0.4 | 0.0001 | 0.005 | 20.8 | 36 | 0.5777778 | 0.024 | 0.269 | 1.142 | 0.4 | -0.0001 | -0.005 | 34.97 | 36 | 0.9713889 | 0.024 |  |  | 0.4 | -1.1421 | -57.105 | 0 | 36 | 0 | 0.5236111 | 0.9388889 | 1.639444 | 0 | 0.4 | 0.015 | 0.3466667 | 0.4 | 0.005 | 0.5777778 | 0.4 | -0.005 | 0.9713889 | 0.4 | -57.105 | -
|  |  | 0.03 | 0.105 | 1.1841 | 0.5 | 0.0009 | 0.045 | 13.65 | 36 | 0.3791667 | 0.03 | 0.188 | 1.1553 | 0.5 | 0.0002 | 0.01 | 24.44 | 36 | 0.6788889 | 0.03 | 0.292 | 1.1416 | 0.5 | -0.0005 | -0.025 | 37.96 | 36 | 1.054444 | 0.03 |  |  | 0.5 | -1.1421 | -57.105 | 0 | 36 | 0 | 0.5236111 | 0.9388889 | 1.639444 | 0 | 0.5 | 0.045 | 0.3791667 | 0.5 | 0.01 | 0.6788889 | 0.5 | -0.025 | 1.054444 | 0.5 | -57.105 | -
|  |  | 0.045 | 0.126 | 1.1851 | 0.75 | 0.0019 | 0.095 | 16.38 | 36 | 0.455 | 0.045 | 0.213 | 1.1561 | 0.75 | 0.001 | 0.05 | 27.69 | 36 | 0.7691667 | 0.045 | 0.357 | 1.1414 | 0.75 | -0.0007 | -0.035 | 46.41 | 36 | 1.289167 | 0.045 |  |  | 0.75 | -1.1421 | -57.105 | 0 | 36 | 0 | 0.5236111 | 0.9388889 | 1.639444 | 0 | 0.75 | 0.095 | 0.455 | 0.75 | 0.05 | 0.7691667 | 0.75 | -0.035 | 1.289167 | 0.75 | -57.105 | -
|  |  | 0.06 | 0.141 | 1.1867 | 1 | 0.0035 | 0.175 | 18.33 | 36 | 0.5091667 | 0.06 | 0.242 | 1.1571 | 1 | 0.002 | 0.1 | 31.46 | 36 | 0.8738889 | 0.06 | 0.39 | 1.1419 | 1 | -0.0002 | -0.01 | 50.7 | 36 | 1.408333 | 0.06 |  |  | 1 | -1.1421 | -57.105 | 0 | 36 | 0 | 0.5236111 | 0.9388889 | 1.639444 | 0 | 1 | 0.175 | 0.5091667 | 1 | 0.1 | 0.8738889 | 1 | -0.01 | 1.408333 | 1 | -57.105 | -
|  |  | 0.075 | 0.154 | 1.1882 | 1.25 | 0.005 | 0.25 | 20.02 | 36 | 0.5561111 | 0.075 | 0.27 | 1.1596 | 1.25 | 0.0045 | 0.225 | 35.1 | 36 | 0.975 | 0.075 | 0.437 | 1.1432 | 1.25 | 0.0011 | 0.055 | 56.81 | 36 | 1.578056 | 0.075 |  |  | 1.25 | -1.1421 | -57.105 | 0 | 36 | 0 | 0.5236111 | 0.9388889 | 1.639444 | 0 | 1.25 | 0.25 | 0.5561111 | 1.25 | 0.225 | 0.975 | 1.25 | 0.055 | 1.578056 | 1.25 | -57.105 | -
|  |  | 0.09 | 0.165 | 1.1919 | 1.5 | 0.0087 | 0.435 | 21.45 | 36 | 0.5958333 | 0.09 | 0.282 | 1.1613 | 1.5 | 0.0062 | 0.31 | 36.66 | 36 | 1.018333 | 0.09 | 0.453 | 1.1445 | 1.5 | 0.0024 | 0.12 | 58.89 | 36 | 1.635833 | 0.09 |  |  | 1.5 | -1.1421 | -57.105 | 0 | 36 | 0 | 0.5236111 | 0.9388889 | 1.639444 | 0 | 1.5 | 0.435 | 0.5958333 | 1.5 | 0.31 | 1.018333 | 1.5 | 0.12 | 1.635833 | 1.5 | -57.105 | -
|  |  | 0.105 | 0.173 | 1.1937 | 1.75 | 0.0105 | 0.525 | 22.49 | 36 | 0.6247222 | 0.105 | 0.3 | 1.164 | 1.75 | 0.0089 | 0.445 | 39 | 36 | 1.083333 | 0.105 | 0.475 | 1.1467 | 1.75 | 0.0046 | 0.23 | 61.75 | 36 | 1.715278 | 0.105 |  |  | 1.75 | -1.1421 | -57.105 | 0 | 36 | 0 | 0.5236111 | 0.9388889 | 1.639444 | 0 | 1.75 | 0.525 | 0.6247222 | 1.75 | 0.445 | 1.083333 | 1.75 | 0.23 | 1.715278 | 1.75 | -57.105 | -
|  |  | 0.12 | 0.179 | 1.1971 | 2 | 0.0139 | 0.695 | 23.27 | 36 | 0.6463889 | 0.12 | 0.312 | 1.1676 | 2 | 0.0125 | 0.625 | 40.56 | 36 | 1.126667 | 0.12 | 0.482 | 1.1492 | 2 | 0.0071 | 0.355 | 62.66 | 36 | 1.740556 | 0.12 |  |  | 2 | -1.1421 | -57.105 | 0 | 36 | 0 | 0.5236111 | 0.9388889 | 1.639444 | 0 | 2 | 0.695 | 0.6463889 | 2 | 0.625 | 1.126667 | 2 | 0.355 | 1.740556 | 2 | -57.105 | -
|  |  | 0.15 | 0.187 | 1.2015 | 2.5 | 0.0183 | 0.915 | 24.31 | 36 | 0.6752778 | 0.15 | 0.318 | 1.1754 | 2.5 | 0.0203 | 1.015 | 41.34 | 36 | 1.148333 | 0.15 | 0.508 | 1.1534 | 2.5 | 0.0113 | 0.565 | 66.04 | 36 | 1.834444 | 0.15 |  |  | 2.5 | -1.1421 | -57.105 | 0 | 36 | 0 | 0.5236111 | 0.9388889 | 1.639444 | 0 | 2.5 | 0.915 | 0.6752778 | 2.5 | 1.015 | 1.148333 | 2.5 | 0.565 | 1.834444 | 2.5 | -57.105 | -
|  |  | 0.18 | 0.197 | 1.2162 | 3 | 0.033 | 1.65 | 25.61 | 36 | 0.7113889 | 0.18 | 0.32 | 1.1863 | 3 | 0.0312 | 1.56 | 41.6 | 36 | 1.155556 | 0.18 | 0.523 | 1.1596 | 3 | 0.0175 | 0.875 | 67.99 | 36 | 1.888611 | 0.18 |  |  | 3 | -1.1421 | -57.105 | 0 | 36 | 0 | 0.7113889 | 1.155556 | 1.639444 | 0 | 3 | 1.65 | 0.7113889 | 3 | 1.56 | 1.155556 | 3 | 0.875 | 1.888611 | 3 | -57.105 | -
|  |  | 0.21 | 0.193 | 1.2246 | 3.5 | 0.0414 | 2.07 | 25.09 | 36 | 0.6969444 | 0.21 | 0.318 | 1.1945 | 3.5 | 0.0394 | 1.97 | 41.34 | 36 | 1.148333 | 0.21 | 0.527 | 1.1659 | 3.5 | 0.0238 | 1.19 | 68.51 | 36 | 1.903056 | 0.21 |  |  | 3.5 | -1.1421 | -57.105 | 0 | 36 | 0 | 0.5236111 | 0.9388889 | 1.639444 | 0 | 3.5 | 2.07 | 0.6969444 | 3.5 | 1.97 | 1.148333 | 3.5 | 1.19 | 1.903056 | 3.5 | -57.105 | -
|  |  | 0.24 | 0.188 | 1.2311 | 4 | 0.0479 | 2.395 | 24.44 | 36 | 0.6788889 | 0.24 | 0.31 | 1.1972 | 4 | 0.0421 | 2.105 | 40.3 | 36 | 1.119444 | 0.24 | 0.53 | 1.1721 | 4 | 0.03 | 1.5 | 68.9 | 36 | 1.913889 | 0.24 |  |  | 4 | -1.1421 | -57.105 | 0 | 36 | 0 | 0.5236111 | 0.9388889 | 1.913889 | 0 | 4 | 2.395 | 0.6788889 | 4 | 2.105 | 1.119444 | 4 | 1.5 | 1.913889 | 4 | -57.105 | -
|  |  | 0.27 | 0.179 | 1.2348 | 4.5 | 0.0516 | 2.58 | 23.27 | 36 | 0.6463889 | 0.27 | 0.302 | 1.2001 | 4.5 | 0.045 | 2.25 | 39.26 | 36 | 1.090556 | 0.27 | 0.529 | 1.1784 | 4.5 | 0.0363 | 1.815 | 68.77 | 36 | 1.910278 | 0.27 |  |  | 4.5 | -1.1421 | -57.105 | 0 | 36 | 0 | 0.5236111 | 0.9388889 | 1.639444 | 0 | 4.5 | 2.58 | 0.6463889 | 4.5 | 2.25 | 1.090556 | 4.5 | 1.815 | 1.910278 | 4.5 | -57.105 | -
|  |  | 0.3 | 0.175 | 1.2369 | 5 | 0.0537 | 2.685 | 22.75 | 36 | 0.6319444 | 0.3 | 0.3 | 1.2024 | 5 | 0.0473 | 2.365 | 39 | 36 | 1.083333 | 0.3 | 0.527 | 1.1835 | 5 | 0.0414 | 2.07 | 68.51 | 36 | 1.903056 | 0.3 |  |  | 5 | -1.1421 | -57.105 | 0 | 36 | 0 | 0.5236111 | 0.9388889 | 1.639444 | 0 | 5 | 2.685 | 0.6319444 | 5 | 2.365 | 1.083333 | 5 | 2.07 | 1.903056 | 5 | -57.105 | -
|  |  | 0.36 | 0.175 | 1.2401 | 6 | 0.0569 | 2.845 | 22.75 | 36 | 0.6319444 | 0.36 | 0.298 | 1.2066 | 6 | 0.0515 | 2.575 | 38.74 | 36 | 1.076111 | 0.36 | 0.501 | 1.1876 | 6 | 0.0455 | 2.275 | 65.13 | 36 | 1.809167 | 0.36 |  |  | 6 | -1.1421 | -57.105 | 0 | 36 | 0 | 0.5236111 | 0.9388889 | 1.639444 | 0 | 6 | 2.845 | 0.6319444 | 6 | 2.575 | 1.076111 | 6 | 2.275 | 1.809167 | 6 | -57.105 | -
|  |  | 0.42 | 0.175 | 1.2438 | 7 | 0.0606 | 3.03 | 22.75 | 36 | 0.6319444 | 0.42 | 0.292 | 1.2109 | 7 | 0.0558 | 2.79 | 37.96 | 36 | 1.054444 | 0.42 | 0.491 | 1.1891 | 7 | 0.047 | 2.35 | 63.83 | 36 | 1.773056 | 0.42 |  |  | 7 | -1.1421 | -57.105 | 0 | 36 | 0 | 0.5236111 | 0.9388889 | 1.639444 | 0 | 7 | 3.03 | 0.6319444 | 7 | 2.79 | 1.054444 | 7 | 2.35 | 1.773056 | 7 | -57.105 | -
|  |  | 0.48 | 0.175 | 1.2484 | 8 | 0.0652 | 3.26 | 22.75 | 36 | 0.6319444 | 0.48 | 0.287 | 1.2126 | 8 | 0.0575 | 2.875 | 37.31 | 36 | 1.036389 | 0.48 | 0.491 | 1.1902 | 8 | 0.0481 | 2.405 | 63.83 | 36 | 1.773056 | 0.48 |  |  | 8 | -1.1421 | -57.105 | 0 | 36 | 0 | 0.5236111 | 0.9388889 | 1.639444 | 0 | 8 | 3.26 | 0.6319444 | 8 | 2.875 | 1.036389 | 8 | 2.405 | 1.773056 | 8 | -57.105 | -
|  |  | 0.54 | 0.175 | 1.2546 | 9 | 0.0714 | 3.57 | 22.75 | 36 | 0.6319444 | 0.54 | 0.271 | 1.2188 | 9 | 0.0637 | 3.185 | 35.23 | 36 | 0.9786111 | 0.54 | 0.491 | 1.1932 | 9 | 0.0511 | 2.555 | 63.83 | 36 | 1.773056 | 0.54 |  |  | 9 | -1.1421 | -57.105 | 0 | 36 | 0 | 0.5236111 | 0.9388889 | 1.639444 | 0 | 9 | 3.57 | 0.6319444 | 9 | 3.185 | 0.9786111 | 9 | 2.555 | 1.773056 | 9 | -57.105 | -
|  |  | 0.6 | 0.175 | 1.2602 | 10 | 0.077 | 3.85 | 22.75 | 36 | 0.6319444 | 0.6 | 0.261 | 1.2201 | 10 | 0.065 | 3.25 | 33.93 | 36 | 0.9425 | 0.6 | 0.486 | 1.1959 | 10 | 0.0538 | 2.69 | 63.18 | 36 | 1.755 | 0.6 |  |  | 10 | -1.1421 | -57.105 | 0 | 36 | 0 | 0.5236111 | 0.9388889 | 1.639444 | #N/A | 10 | 3.85 | 0.6319444 | 10 | 3.25 | 0.9425 | 10 | 2.69 | 1.755 | 10 | -57.105 | -
|  |  | 0.66 | 0.162 | 1.2646 | 11 | 0.0814 | 4.07 | 21.06 | 36 | 0.585 | 0.66 | 0.267 | 1.2204 | 11 | 0.0653 | 3.265 | 34.71 | 36 | 0.9641667 | 0.66 | 0.48 | 1.1986 | 11 | 0.0565 | 2.825 | 62.4 | 36 | 1.733333 | 0.66 |  |  | 11 | -1.1421 | -57.105 | 0 | 36 | 0 | 0.5236111 | 0.9388889 | 1.639444 | #N/A | 11 | 4.07 | 0.585 | 11 | 3.265 | 0.9641667 | 11 | 2.825 | 1.733333 | 11 | -57.105 | -
|  |  | 0.72 | 0.146 | 1.2621 | 12 | 0.0789 | 3.945 | 18.98 | 36 | 0.5272222 | 0.72 | 0.264 | 1.2212 | 12 | 0.0661 | 3.305 | 34.32 | 36 | 0.9533333 | 0.72 | 0.471 | 1.2006 | 12 | 0.0585 | 2.925 | 61.23 | 36 | 1.700833 | 0.72 |  |  | 12 | -1.1421 | -57.105 | 0 | 36 | 0 | 0.5236111 | 0.9388889 | 1.639444 | #N/A | 12 | 3.945 | 0.5272222 | 12 | 3.305 | 0.9533333 | 12 | 2.925 | 1.700833 | 12 | -57.105 | -
|  |  | 0.78 | 0.144 | 1.2588 | 13 | 0.0756 | 3.78 | 18.72 | 36 | 0.52 | 0.78 | 0.262 | 1.2219 | 13 | 0.0668 | 3.34 | 34.06 | 36 | 0.9461111 | 0.78 | 0.467 | 1.2021 | 13 | 0.06 | 3 | 60.71 | 36 | 1.686389 | 0.78 |  |  | 13 | -1.1421 | -57.105 | 0 | 36 | 0 | 0.5236111 | 0.9388889 | 1.639444 | #N/A | 13 | 3.78 | 0.52 | 13 | 3.34 | 0.9461111 | 13 | 3 | 1.686389 | 13 | -57.105 | -
|  |  | 0.84 | 0.144 | 1.2558 | 14 | 0.0726 | 3.63 | 18.72 | 36 | 0.52 | 0.84 | 0.26 | 1.2221 | 14 | 0.067 | 3.35 | 33.8 | 36 | 0.9388889 | 0.84 | 0.464 | 1.2031 | 14 | 0.061 | 3.05 | 60.32 | 36 | 1.675556 | 0.84 |  |  | 14 | -1.1421 | -57.105 | 0 | 36 | 0 | 0.5236111 | 0.9388889 | 1.639444 | #N/A | 14 | 3.63 | 0.52 | 14 | 3.35 | 0.9388889 | 14 | 3.05 | 1.675556 | 14 | -57.105 | -
|  |  | 0.9 | 0.144 | 1.2532 | 15 | 0.07 | 3.5 | 18.72 | 36 | 0.52 | 0.9 | 0.26 | 1.2224 | 15 | 0.0673 | 3.365 | 33.8 | 36 | 0.9388889 | 0.9 | 0.461 | 1.20398 | 15 | 0.06188 | 3.094 | 59.93 | 36 | 1.664722 | 0.9 |  |  | 15 | -1.1421 | -57.105 | 0 | 36 | 0 | 0.5236111 | 0.9388889 | 1.639444 | #N/A | 15 | 3.5 | 0.52 | 15 | 3.365 | 0.9388889 | 15 | 3.094 | 1.664722 | 15 | -57.105 | -
|  |  | 0.96 | 0.143 | 1.2515 | 16 | 0.0683 | 3.415 | 18.59 | 36 | 0.5163889 | 0.96 | 0.26 | 1.2231 | 16 | 0.068 | 3.4 | 33.8 | 36 | 0.9388889 | 0.96 | 0.461 | 1.2042 | 16 | 0.0621 | 3.105 | 59.93 | 36 | 1.664722 | 0.96 |  |  | 16 | -1.1421 | -57.105 | 0 | 36 | 0 | 0.5236111 | 0.9388889 | 1.639444 | #N/A | 16 | 3.415 | 0.5163889 | 16 | 3.4 | 0.9388889 | 16 | 3.105 | 1.664722 | 16 | -57.105 | -
|  |  | 1.02 | 0.143 | 1.2508 | 17 | 0.0676 | 3.38 | 18.59 | 36 | 0.5163889 | 1.02 | 0.26 | 1.2242 | 17 | 0.0691 | 3.455 | 33.8 | 36 | 0.9388889 | 1.02 | 0.46 | 1.2049 | 17 | 0.0628 | 3.14 | 59.8 | 36 | 1.661111 | 1.02 |  |  | 17 | -1.1421 | -57.105 | 0 | 36 | 0 | 0.5236111 | 0.9388889 | 1.639444 | #N/A | 17 | 3.38 | 0.5163889 | 17 | 3.455 | 0.9388889 | 17 | 3.14 | 1.661111 | 17 | -57.105 | -
|  |  | 1.08 | 0.144 | 1.2504 | 18 | 0.0672 | 3.36 | 18.72 | 36 | 0.52 | 1.08 | 0.26 | 1.2252 | 18 | 0.0701 | 3.505 | 33.8 | 36 | 0.9388889 | 1.08 | 0.458 | 1.205 | 18 | 0.0629 | 3.145 | 59.54 | 36 | 1.653889 | 1.08 |  |  | 18 | -1.1421 | -57.105 | 0 | 36 | 0 | 0.5236111 | 0.9388889 | 1.639444 | #N/A | 18 | 3.36 | 0.52 | 18 | 3.505 | 0.9388889 | 18 | 3.145 | 1.653889 | 18 | -57.105 | -
|  |  | 1.14 | 0.144 | 1.2502 | 19 | 0.067 | 3.35 | 18.72 | 36 | 0.52 | 1.14 | 0.26 | 1.2261 | 19 | 0.071 | 3.55 | 33.8 | 36 | 0.9388889 | 1.14 | 0.455 | 1.2049 | 19 | 0.0628 | 3.14 | 59.15 | 36 | 1.643056 | 1.14 |  |  | 19 | -1.1421 | -57.105 | 0 | 36 | 0 | 0.5236111 | 0.9388889 | 1.639444 | #N/A | 19 | 3.35 | 0.52 | 19 | 3.55 | 0.9388889 | 19 | 3.14 | 1.643056 | 19 | -57.105 | -
|  |  | 1.2 | 0.145 | 1.2504 | 20 | 0.0672 | 3.36 | 18.85 | 36 | 0.5236111 | 1.2 | 0.26 | 1.2278 | 20 | 0.0727 | 3.635 | 33.8 | 36 | 0.9388889 | 1.2 | 0.454 | 1.2042 | 20 | 0.0621 | 3.105 | 59.02 | 36 | 1.639444 | 1.2 |  |  | 20 | -1.1421 | -57.105 | 0 | 36 | 0 | 0.5236111 | 0.9388889 | 1.639444 | #N/A | 20 | 3.36 | 0.5236111 | 20 | 3.635 | 0.9388889 | 20 | 3.105 | 1.639444 | 20 | -57.105 | -
PARAMETROS DE RESISTENCIA
ESFUERZO NORMAL |  | (kg/cm²) | [8 empty] | 0.5 | [8 empty] | 1 | [8 empty] | 2 | [8 empty] | -
ESFUERZO CORTANTE |  | (kg/cm²) | [8 empty] | 0.7113889 | [8 empty] | 1.155556 | [8 empty] | 1.913889 | [8 empty] | -
COHESION (C) |  | (kg/cm²) | [35 empty] | 0.36
ANGULO DE FRICCION (F) |  | (º) | [35 empty] | 38.13191
PARAMETROS DE RESISTENCIA RESIDUAL
ESFUERZO NORMAL |  | (kg/cm²) | [8 empty] | 0.5 | [8 empty] | 1 | [8 empty] | 2 | [8 empty] | -
ESFUERZO CORTANTE |  | (kg/cm²) | [8 empty] | 0.5236111 | [8 empty] | 0.9388889 | [8 empty] | 1.639444 | [8 empty] | -
COHESION (C) |  | (kg/cm²) | [35 empty] | 0.18
ANGULO DE FRICCION (F) |  | (º) | [35 empty] | 36.12944
[14 empty] | PARAMETROS DE RESISTENCIA | [11 empty] | PARAMETROS DE RESISTENCIA RESIDUAL
[34 empty] | CONSTANTE (K) ( 9 , 10 ó 11 ) : |  |  | 10
[14 empty] | COHESION (C) |  | 0.36 | [9 empty] | COHESION (C) |  | 0.18 | [5 empty] | AREA : |  |  | 19.63495
[14 empty] | ANGULO DE FRICCION (F) |  | 38.13191 | [9 empty] | ANGULO DE FRICCION (F) |  | 36.12944
[34 empty] | FUERZA | ESFUERZO | ESFUERZO
[14 empty] | Límite inferior Eje X |  |  | 0 | [8 empty] | Límite inferior Eje X |  |  | 0 |  |  |  |  | F | s | s
[14 empty] | Límite superior Eje X |  |  | 4 | [8 empty] | Límite superior Eje X |  |  | 4 |  |  |  |  | - | s=K*F/A | s*98.0665
[14 empty] | Límite inferior Eje Y |  |  | 0 | [8 empty] | Límite inferior Eje Y |  |  | 0 |  |  |  |  | kg | kg/cm² | kPa
[14 empty] | Límite superior Eje Y |  |  | 4 | [8 empty] | Límite superior Eje Y |  |  | 4 |  |  |  |  | 0.1 | 0.05092958 | 4.994486
[14 empty] | Envolvente |  | 0 | 0.36 | [8 empty] | Envolvente |  | 0 | 0.18 |  |  |  |  | 0.25 | 0.127324 | 12.48621
[16 empty] | 4 | 3.5 | [10 empty] | 4 | 3.1 |  |  |  |  | 0.5 | 0.2546479 | 24.97243
[34 empty] | 1 | 0.5092958 | 49.94486
[34 empty] | 2 | 1.018592 | 99.88972
[34 empty] | 4 | 2.037183 | 199.7794
[34 empty] | 8 | 4.074367 | 399.5589
[34 empty] | 16 | 8.148733 | 799.1177
[34 empty] | 32 | 16.29747 | 1598.235
[33 empty] | 1 | 1.00 kg/cm²
[33 empty] | 1.5 | 1.50 kg/cm²
[33 empty] | 2 | 2.00 kg/cm²
[33 empty] | 2.5 | 2.50 kg/cm²
[33 empty] | 3 | 3.00 kg/cm²
[33 empty] | 3.5 | 3.50 kg/cm²
[33 empty] | 4 | 4.00 kg/cm²
[33 empty] | 4.5 | 4.50 kg/cm²
[33 empty] | 5 | 5.00 kg/cm²
[33 empty] | 5.5 | 5.50 kg/cm²
[33 empty] | 6 | 6.00 kg/cm²
[33 empty] | 6.5 | 6.50 kg/cm²
[33 empty] | 7 | 7.00 kg/cm²
[33 empty] | 7.5 | 7.50 kg/cm²
[33 empty] | 8 | 8.00 kg/cm²
8
44

## Corte (2)
ENSAYO | : | CORTE DIRECTO
NORMA | : | ASTM D3080
INFORME | : | EST. DE PROB. FALLA E IMPLEMET. ALTERN. SOLUC DESLIZAM. TALUD.EN LA ZONA ANDINA
SOLICITANTE | : | JORGE MOSTAJO CARBONEL
PROYECTO | : | ESTABILIDAD DE TALUDES
UBICACION | : | HUAYUCHACA - ACCESO A LA PROVINCIA DE CAJAY - HUARI
FECHA | : | 1 SEPTIEMBRE 2007
TIPO DE EXPLORACION | : | CALICATA
No DE EXPLORACION | : | C3
No DE MUESTRA | : | M1
PROFUNDIDAD DEL NIVEL FREATICO | (m) : | 1.8
PROFUNDIDAD DEL ESTRATO | (m) : | 2.1
VELOCIDAD DE ENSAYO | (mm/min) : | 0.7
ALTURA DE LA MUESTRA | (cm) : | 2
LADO DE LA MUESTRA | (cm) : | 6
ESTADO DE LA MUESTRA | : | REMOLDEADA
CONDICION DE ENSAYO | : | HUMEDECIDO
ESFUERZO NORMAL | (kg/cm²) | 0.5 | 1 | 2 | 0
CONDICIONES INICIALES
Contenido de Humedad (w) | (%) | 16.33111 | 16.33111 | 16.33111 | -
Peso Específico (g) | (gr/cc) | 2.09 | 2.09 | 2.09 | -
Peso Específico Seco (gd) | (gr/cc) | 1.796596 | 1.796596 | 1.796596 | -
Grado de Saturación (Gw) | (%) | 91.84053 | 91.84053 | 91.84053 | -
ASENTAMIENTO DESPUES DE LA S/C | (%) | 3.945 | -1.81 | -2.915 | 0
CONDICIONES FINALES
Contenido de Humedad (w) | (%) | 15.60661 | 15.81717 | 14.46178 | -
PARAMETROS DE RESISTENCIA
ESFUERZO CORTANTE | (kg/cm²) | 0.7113889 | 1.155556 | 1.913889 | -
COHESION (c) | (kg/cm²) |  |  |  | 0.36
ANGULO DE FRICCION (F) | (º) |  |  |  | 38.13191

## Corte (3)
ENSAYO | : | CORTE DIRECTO
NORMA | : | ASTM D3080
INFORME | : | EST. DE PROB. FALLA E IMPLEMET. ALTERN. SOLUC DESLIZAM. TALUD.EN LA ZONA ANDINA
SOLICITANTE | : | JORGE MOSTAJO CARBONEL
PROYECTO | : | ESTABILIDAD DE TALUDES
UBICACION | : | HUAYUCHACA - ACCESO A LA PROVINCIA DE CAJAY - HUARI
FECHA | : | 1 SEPTIEMBRE 2007
TIPO DE EXPLORACION | : | CALICATA
No DE EXPLORACION | : | C3
No DE MUESTRA | : | M1
PROFUNDIDAD DEL NIVEL FREATICO | (m) : | 1.8
PROFUNDIDAD DEL ESTRATO | (m) : | 2.1
VELOCIDAD DE ENSAYO | (mm/min) : | 0.7
ALTURA DE LA MUESTRA | (cm) : | 2
LADO DE LA MUESTRA | (cm) : | 6
ESTADO DE LA MUESTRA | : | REMOLDEADA
CONDICION DE ENSAYO | : | HUMEDECIDO
ESFUERZO NORMAL | (kg/cm²) | 0.5 | 1 | 2 | 0
CONDICIONES INICIALES
Contenido de Humedad (w) | (%) | 16.33111 | 16.33111 | 16.33111 | -
Peso Específico (g) | (gr/cc) | 2.09 | 2.09 | 2.09 | -
Peso Específico Seco (gd) | (gr/cc) | 1.796596 | 1.796596 | 1.796596 | -
Grado de Saturación (Gw) | (%) | 91.84053 | 91.84053 | 91.84053 | -
ASENTAMIENTO DESPUES DE LA S/C | (%) | 3.945 | -1.81 | -2.915 | 0
CONDICIONES FINALES
Contenido de Humedad (w) | (%) | 15.60661 | 15.81717 | 14.46178 | -
PARAMETROS DE RESISTENCIA
ESFUERZO CORTANTE | (kg/cm²) | 0.7113889 | 1.155556 | 1.913889 | -
COHESION (c) | (kg/cm²) |  |  |  | 0.36
ANGULO DE FRICCION (F) | (º) |  |  |  | 38.13191
PARAMETROS DE RESISTENCIA RESIDUAL
ESFUERZO CORTANTE | (kg/cm²) | 0.5236111 | 0.9388889 | 1.639444 | -
COHESION (c) | (kg/cm²) |  |  |  | 0.18
ANGULO DE FRICCION (F) | (º) |  |  |  | 36.12944

## Corte (4)
ENSAYO | : | CORTE DIRECTO
NORMA | : | ASTM D3080
INFORME | : | EST. DE PROB. FALLA E IMPLEMET. ALTERN. SOLUC DESLIZAM. TALUD.EN LA ZONA ANDINA
SOLICITANTE | : | JORGE MOSTAJO CARBONEL
PROYECTO | : | ESTABILIDAD DE TALUDES
UBICACION | : | HUAYUCHACA - ACCESO A LA PROVINCIA DE CAJAY - HUARI
FECHA | : | 1 SEPTIEMBRE 2007
TIPO DE EXPLORACION | : | CALICATA
No DE EXPLORACION | : | C3
No DE MUESTRA | : | M1
ESFUERZO NORMAL | (kg/cm²) |  | 0.5 |  | 1 |  | 2 |  | 0
Esfuerzo Cortante |  | Deformación | Esfuerzo | Deformación | Esfuerzo | Deformación | Esfuerzo | Deformación | Esfuerzo
Vs |  | Horizontal | Cortante | Horizontal | Cortante | Horizontal | Cortante | Horizontal | Cortante
Deformación Horizontal |  | (%) | (kg/cm²) | (%) | (kg/cm²) | (%) | (kg/cm²) | (%) | (kg/cm²)
|  | 0 | 0 | 0 | 0 | 0 | 0 | 0 | -
|  | 0.05 | 0.06861111 | 0.05 | 0.04694444 | 0.05 | 0.4333333 | 0.05 | -
|  | 0.1 | 0.1444444 | 0.1 | 0.13 | 0.1 | 0.5127778 | 0.1 | -
|  | 0.2 | 0.2130556 | 0.2 | 0.2888889 | 0.2 | 0.7222222 | 0.2 | -
|  | 0.3 | 0.2961111 | 0.3 | 0.4405556 | 0.3 | 0.7763889 | 0.3 | -
|  | 0.4 | 0.3466667 | 0.4 | 0.5777778 | 0.4 | 0.9713889 | 0.4 | -
|  | 0.5 | 0.3791667 | 0.5 | 0.6788889 | 0.5 | 1.054444 | 0.5 | -
|  | 0.75 | 0.455 | 0.75 | 0.7691667 | 0.75 | 1.289167 | 0.75 | -
|  | 1 | 0.5091667 | 1 | 0.8738889 | 1 | 1.408333 | 1 | -
|  | 1.25 | 0.5561111 | 1.25 | 0.975 | 1.25 | 1.578056 | 1.25 | -
|  | 1.5 | 0.5958333 | 1.5 | 1.018333 | 1.5 | 1.635833 | 1.5 | -
|  | 1.75 | 0.6247222 | 1.75 | 1.083333 | 1.75 | 1.715278 | 1.75 | -
|  | 2 | 0.6463889 | 2 | 1.126667 | 2 | 1.740556 | 2 | -
|  | 2.5 | 0.6752778 | 2.5 | 1.148333 | 2.5 | 1.834444 | 2.5 | -
|  | 3 | 0.7113889 | 3 | 1.155556 | 3 | 1.888611 | 3 | -
|  | 3.5 | 0.6969444 | 3.5 | 1.148333 | 3.5 | 1.903056 | 3.5 | -
|  | 4 | 0.6788889 | 4 | 1.119444 | 4 | 1.913889 | 4 | -
|  | 4.5 | 0.6463889 | 4.5 | 1.090556 | 4.5 | 1.910278 | 4.5 | -
|  | 5 | 0.6319444 | 5 | 1.083333 | 5 | 1.903056 | 5 | -
|  | 6 | 0.6319444 | 6 | 1.076111 | 6 | 1.809167 | 6 | -
|  | 7 | 0.6319444 | 7 | 1.054444 | 7 | 1.773056 | 7 | -
|  | 8 | 0.6319444 | 8 | 1.036389 | 8 | 1.773056 | 8 | -
|  | 9 | 0.6319444 | 9 | 0.9786111 | 9 | 1.773056 | 9 | -
|  | 10 | 0.6319444 | 10 | 0.9425 | 10 | 1.755 | 10 | -
|  | 11 | 0.585 | 11 | 0.9641667 | 11 | 1.733333 | 11 | -
|  | 12 | 0.5272222 | 12 | 0.9533333 | 12 | 1.700833 | 12 | -
|  | 13 | 0.52 | 13 | 0.9461111 | 13 | 1.686389 | 13 | -
|  | 14 | 0.52 | 14 | 0.9388889 | 14 | 1.675556 | 14 | -
|  | 15 | 0.52 | 15 | 0.9388889 | 15 | 1.664722 | 15 | -
|  | 16 | 0.5163889 | 16 | 0.9388889 | 16 | 1.664722 | 16 | -
|  | 17 | 0.5163889 | 17 | 0.9388889 | 17 | 1.661111 | 17 | -
|  | 18 | 0.52 | 18 | 0.9388889 | 18 | 1.653889 | 18 | -
|  | 19 | 0.52 | 19 | 0.9388889 | 19 | 1.643056 | 19 | -
|  | 20 | 0.5236111 | 20 | 0.9388889 | 20 | 1.639444 | 20 | -

## Corte (5)
ENSAYO | : | CORTE DIRECTO
NORMA | : | ASTM D3080
INFORME | : | EST. DE PROB. FALLA E IMPLEMET. ALTERN. SOLUC DESLIZAM. TALUD.EN LA ZONA ANDINA
SOLICITANTE | : | JORGE MOSTAJO CARBONEL
PROYECTO | : | ESTABILIDAD DE TALUDES
UBICACION | : | HUAYUCHACA - ACCESO A LA PROVINCIA DE CAJAY - HUARI
FECHA | : | 1 SEPTIEMBRE 2007
TIPO DE EXPLORACION | : | CALICATA
No DE EXPLORACION | : | C3
No DE MUESTRA | : | M1
ESFUERZO NORMAL | (kg/cm²) |  | 0.5 |  | 1 |  | 2 |  | 0
Deformación Vertical |  | Deformación | Deformación | Deformación | Deformación | Deformación | Deformación | Deformación | Deformación
Vs |  | Horizontal | Vertical | Horizontal | Vertical | Horizontal | Vertical | Horizontal | Vertical
Deformación Horizontal |  | (%) | (%) | (%) | (%) | (%) | (%) | (%) | (%)
|  | 0 | 0 | 0 | - | 0 | - | 0 | 0
|  | 0.05 | -0.03 | 0.05 | - | 0.05 | - | 0.05 | -57.105
|  | 0.1 | -0.015 | 0.1 | - | 0.1 | - | 0.1 | -57.105
|  | 0.2 | -0.015 | 0.2 | - | 0.2 | - | 0.2 | -57.105
|  | 0.3 | -0.005 | 0.3 | - | 0.3 | - | 0.3 | -57.105
|  | 0.4 | 0.015 | 0.4 | 0.005 | 0.4 | -0.005 | 0.4 | -57.105
|  | 0.5 | 0.045 | 0.5 | 0.01 | 0.5 | -0.025 | 0.5 | -57.105
|  | 0.75 | 0.095 | 0.75 | 0.05 | 0.75 | -0.035 | 0.75 | -57.105
|  | 1 | 0.175 | 1 | 0.1 | 1 | -0.01 | 1 | -57.105
|  | 1.25 | 0.25 | 1.25 | 0.225 | 1.25 | 0.055 | 1.25 | -57.105
|  | 1.5 | 0.435 | 1.5 | 0.31 | 1.5 | 0.12 | 1.5 | -57.105
|  | 1.75 | 0.525 | 1.75 | 0.445 | 1.75 | 0.23 | 1.75 | -57.105
|  | 2 | 0.695 | 2 | 0.625 | 2 | 0.355 | 2 | -57.105
|  | 2.5 | 0.915 | 2.5 | 1.015 | 2.5 | 0.565 | 2.5 | -57.105
|  | 3 | 1.65 | 3 | 1.56 | 3 | 0.875 | 3 | -57.105
|  | 3.5 | 2.07 | 3.5 | 1.97 | 3.5 | 1.19 | 3.5 | -57.105
|  | 4 | 2.395 | 4 | 2.105 | 4 | 1.5 | 4 | -57.105
|  | 4.5 | 2.58 | 4.5 | 2.25 | 4.5 | 1.815 | 4.5 | -57.105
|  | 5 | 2.685 | 5 | 2.365 | 5 | 2.07 | 5 | -57.105
|  | 6 | 2.845 | 6 | 2.575 | 6 | 2.275 | 6 | -57.105
|  | 7 | 3.03 | 7 | 2.79 | 7 | 2.35 | 7 | -57.105
|  | 8 | 3.26 | 8 | 2.875 | 8 | 2.405 | 8 | -57.105
|  | 9 | 3.57 | 9 | 3.185 | 9 | 2.555 | 9 | -57.105
|  | 10 | 3.85 | 10 | 3.25 | 10 | 2.69 | 10 | -57.105
|  | 11 | 4.07 | 11 | 3.265 | 11 | 2.825 | 11 | -57.105
|  | 12 | 3.945 | 12 | 3.305 | 12 | 2.925 | 12 | -57.105
|  | 13 | 3.78 | 13 | 3.34 | 13 | 3 | 13 | -57.105
|  | 14 | 3.63 | 14 | 3.35 | 14 | 3.05 | 14 | -57.105
|  | 15 | 3.5 | 15 | 3.365 | 15 | 3.094 | 15 | -57.105
|  | 16 | 3.415 | 16 | 3.4 | 16 | 3.105 | 16 | -57.105
|  | 17 | 3.38 | 17 | 3.455 | 17 | 3.14 | 17 | -57.105
|  | 18 | 3.36 | 18 | 3.505 | 18 | 3.145 | 18 | -57.105
|  | 19 | 3.35 | 19 | 3.55 | 19 | 3.14 | 19 | -57.105
|  | 20 | 3.36 | 20 | 3.635 | 20 | 3.105 | 20 | -57.105

## Corte (6)
ENSAYO | : | CORTE DIRECTO
NORMA | : | ASTM D3080
INFORME | : | EST. DE PROB. FALLA E IMPLEMET. ALTERN. SOLUC DESLIZAM. TALUD.EN LA ZONA ANDINA
SOLICITANTE | : | JORGE MOSTAJO CARBONEL
PROYECTO | : | ESTABILIDAD DE TALUDES
UBICACION | : | HUAYUCHACA - ACCESO A LA PROVINCIA DE CAJAY - HUARI
FECHA | : | 1 SEPTIEMBRE 2007
TIPO DE EXPLORACION | : | CALICATA
No DE EXPLORACION | : | C3
No DE MUESTRA | : | M1

## Corte (7)
ENSAYO | : | CORTE DIRECTO
NORMA | : | ASTM D3080
INFORME | : | EST. DE PROB. FALLA E IMPLEMET. ALTERN. SOLUC DESLIZAM. TALUD.EN LA ZONA ANDINA
SOLICITANTE | : | JORGE MOSTAJO CARBONEL
PROYECTO | : | ESTABILIDAD DE TALUDES
UBICACION | : | HUAYUCHACA - ACCESO A LA PROVINCIA DE CAJAY - HUARI
FECHA | : | 1 SEPTIEMBRE 2007
TIPO DE EXPLORACION | : | CALICATA
No DE EXPLORACION | : | C3
No DE MUESTRA | : | M1

## Corte (8)
ENSAYO | : | CORTE DIRECTO
NORMA | : | ASTM D3080
INFORME | : | EST. DE PROB. FALLA E IMPLEMET. ALTERN. SOLUC DESLIZAM. TALUD.EN LA ZONA ANDINA
SOLICITANTE | : | JORGE MOSTAJO CARBONEL
PROYECTO | : | ESTABILIDAD DE TALUDES
UBICACION | : | HUAYUCHACA - ACCESO A LA PROVINCIA DE CAJAY - HUARI
FECHA | : | 1 SEPTIEMBRE 2007
TIPO DE EXPLORACION | : | CALICATA
No DE EXPLORACION | : | C3
No DE MUESTRA | : | M1
PARAMETROS DE RESISTENCIA
|  |  | COHESION (c) | (kg/cm²) | 0.36
|  |  | ANGULO DE FRICCION (F) | ( ° ) | 38.13191

## Corte (9)
ENSAYO | : | CORTE DIRECTO
NORMA | : | ASTM D3080
INFORME | : | EST. DE PROB. FALLA E IMPLEMET. ALTERN. SOLUC DESLIZAM. TALUD.EN LA ZONA ANDINA
SOLICITANTE | : | JORGE MOSTAJO CARBONEL
PROYECTO | : | ESTABILIDAD DE TALUDES
UBICACION | : | HUAYUCHACA - ACCESO A LA PROVINCIA DE CAJAY - HUARI
FECHA | : | 1 SEPTIEMBRE 2007
TIPO DE EXPLORACION | : | CALICATA
No DE EXPLORACION | : | C3
No DE MUESTRA | : | M1
PARAMETROS DE RESISTENCIA RESIDUAL
|  |  | COHESION (c) | (kg/cm²) | 0.18
|  |  | ANGULO DE FRICCION (F) | ( ° ) | 36.12944

## Corte (10)
CALIBRACION OPERATIVA DEL
EQUIPO DE CORTE DIRECTO
Punto | Veloc.Real | Veloc. Display
| (mm/min) | (mm/min)
| X | Y
1 | 0.0104 | 0.32
2 | 0.01351 | 0.327
3 | 0.0348 | 0.35
4 | 0.072 | 0.4
5 | 0.1196 | 0.45
6 | 0.1585 | 0.5
7 | 0.203 | 0.55
8 | 0.2638 | 0.6
9 | 0.2747 | 0.65
10 | 0.3243 | 0.7
11 | 0.3601 | 0.75
12 | 0.4125 | 0.8
13 | 0.4528 | 0.85
14 | 0.4755 | 0.9
15 | 0.5414 | 0.95
16 | 0.5949 | 1
17 | 0.6037 | 1.05
18 | 0.6267 | 1.1
19 | 0.6983 | 1.15
20 | 0.7086 | 1.2
21 | 0.7683 | 1.25
22 | 0.7762 | 1.3
23 | 0.8403 | 1.35 | Veloc.Real | Veloc. Display
24 | 0.8856 | 1.4 | (mm/min) | (mm/min)
25 | 0.8906 | 1.45 | X | Y
26 | 0.9069 | 1.5 | 0.1 | 0.42059

## Corte (11)
CALIBRACION DEL ANILLO No 702
EQUIPO DE CORTE DIRECTO
Triaxial |  | Anillo No 702 |  | 0 | 0
Fuerza | Fuerza | Deformación |  | 1.135 | 198 |  | Deformación | Fuerza
(kN) | (kg) | (mm) |  |  |  |  | (mm) | (kg)
0 | 0 | 0.2 | 0 | Constante del Anillo |  | 174.4493 | 0.1 | 17.44493
0.04 | 4.07886484 | 0.22 | 0.02
0.08 | 8.15772968 | 0.24 | 0.04
0.11 | 11.21687831 | 0.26 | 0.06
0.15 | 15.29574315 | 0.28 | 0.08
0.18 | 18.35489178 | 0.3 | 0.1
0.2 | 20.3943242 | 0.32 | 0.12
0.23 | 23.45347283 | 0.34 | 0.14
0.27 | 27.53233767 | 0.36 | 0.16
0.31 | 31.61120251 | 0.38 | 0.18
0.32 | 32.63091872 | 0.4 | 0.2
0.37 | 37.72949977 | 0.42 | 0.22
0.41 | 41.80836461 | 0.44 | 0.24
0.44 | 44.86751324 | 0.46 | 0.26
0.47 | 47.92666187 | 0.48 | 0.28
0.51 | 52.00552671 | 0.5 | 0.3
0.54 | 55.06467534 | 0.52 | 0.32
0.58 | 59.14354018 | 0.54 | 0.34
0.62 | 63.22240502 | 0.56 | 0.36
0.65 | 66.28155365 | 0.58 | 0.38
0.69 | 70.36041849 | 0.6 | 0.4
0.72 | 73.41956712 | 0.62 | 0.42
0.75 | 76.47871575 | 0.64 | 0.44
0.79 | 80.55758059 | 0.66 | 0.46
0.83 | 84.63644543 | 0.68 | 0.48
0.86 | 87.69559406 | 0.7 | 0.5
0.9 | 91.7744589 | 0.72 | 0.52
0.93 | 94.83360753 | 0.74 | 0.54
0.97 | 98.91247237 | 0.76 | 0.56
1 | 101.971621 | 0.78 | 0.58
1.04 | 106.0505 | 0.8 | 0.6
1.07 | 109.1096 | 0.82 | 0.62
1.1 | 112.1687831 | 0.84 | 0.64
1.13 | 115.2279 | 0.86 | 0.66
1.17 | 119.3068 | 0.88 | 0.68
1.21 | 123.3857 | 0.9 | 0.7
1.24 | 126.4448 | 0.92 | 0.72
1.27 | 129.504 | 0.94 | 0.74
1.31 | 133.5828 | 0.96 | 0.76
1.34 | 136.642 | 0.98 | 0.78
1.37 | 139.7011 | 1 | 0.8
1.4 | 142.7602694 | 1.02 | 0.82
1.43 | 145.8194 | 1.04 | 0.84
1.47 | 149.8983 | 1.06 | 0.86
1.5 | 152.9574315 | 1.08 | 0.88
1.54 | 157.0363 | 1.1 | 0.9
1.57 | 160.0954 | 1.12 | 0.92
1.61 | 164.1743 | 1.14 | 0.94
1.64 | 167.2335 | 1.16 | 0.96
1.67 | 170.2926 | 1.18 | 0.98
1.7 | 173.3517557 | 1.2 | 1
1.74 | 177.4306 | 1.22 | 1.02
1.77 | 180.4898 | 1.24 | 1.04
1.8 | 183.5489178 | 1.26 | 1.06
1.85 | 188.6475 | 1.28 | 1.08

## Corte (12)
CORTE DIRECTO |  | ASTM D3080 | CODIGO
VELOCIDAD DE ENSAYO |  | (mm/min)
ESTADO DE LA MUESTRA
CONDICION DE ENSAYO
No DE ENSAYO
ESFUERZO NORMAL |  | (kg/cm²)
CONDICIONES GENERALES
Humedad Inicial
1 | No recipiente
2 | W recipiente | (gr)
3 | W recipiente sw | (gr)
4 | W recipiente s | (gr)
Datos Generales
5 | No molde
6 | W molde | (gr)
7 | Altura swa | (cm)
8 | Lado swa | (cm)
9 | W molde sw | (gr)
Humedad final
10 | No recipiente
11 | W recipiente | (gr)
12 | W recipiente sw | (gr)
13 | W recipiente s | (gr)

## Corte (13)
| Lectura | Lectura | Lectura | Lectura | Lectura | Lectura | Lectura | Lectura | Lectura | Lectura | Lectura | Lectura
| Horizontal | Anillo | Vertical | Horizontal | Anillo | Vertical | Horizontal | Anillo | Vertical | Horizontal | Anillo | Vertical
| (cm) | (mm) | (cm) | (cm) | (mm) | (cm) | (cm) | (mm) | (cm) | (cm) | (mm) | (cm)
Esfuerzo Normal
Despues de la carga de contacto
Despues del asentamiento por s/c
| 0 |  |  | 0 |  |  | 0 |  |  | 0
| 0.003 |  |  | 0.003 |  |  | 0.003 |  |  | 0.003
| 0.006 |  |  | 0.006 |  |  | 0.006 |  |  | 0.006
| 0.012 |  |  | 0.012 |  |  | 0.012 |  |  | 0.012
| 0.018 |  |  | 0.018 |  |  | 0.018 |  |  | 0.018
| 0.024 |  |  | 0.024 |  |  | 0.024 |  |  | 0.024
| 0.03 |  |  | 0.03 |  |  | 0.03 |  |  | 0.03
| 0.045 |  |  | 0.045 |  |  | 0.045 |  |  | 0.045
| 0.06 |  |  | 0.06 |  |  | 0.06 |  |  | 0.06
| 0.075 |  |  | 0.075 |  |  | 0.075 |  |  | 0.075
| 0.09 |  |  | 0.09 |  |  | 0.09 |  |  | 0.09
| 0.105 |  |  | 0.105 |  |  | 0.105 |  |  | 0.105
| 0.12 |  |  | 0.12 |  |  | 0.12 |  |  | 0.12
| 0.15 |  |  | 0.15 |  |  | 0.15 |  |  | 0.15
| 0.18 |  |  | 0.18 |  |  | 0.18 |  |  | 0.18
| 0.21 |  |  | 0.21 |  |  | 0.21 |  |  | 0.21
| 0.24 |  |  | 0.24 |  |  | 0.24 |  |  | 0.24
| 0.27 |  |  | 0.27 |  |  | 0.27 |  |  | 0.27
| 0.3 |  |  | 0.3 |  |  | 0.3 |  |  | 0.3
| 0.36 |  |  | 0.36 |  |  | 0.36 |  |  | 0.36
| 0.42 |  |  | 0.42 |  |  | 0.42 |  |  | 0.42
| 0.48 |  |  | 0.48 |  |  | 0.48 |  |  | 0.48
| 0.54 |  |  | 0.54 |  |  | 0.54 |  |  | 0.54
| 0.6 |  |  | 0.6 |  |  | 0.6 |  |  | 0.6
| 0.66 |  |  | 0.66 |  |  | 0.66 |  |  | 0.66
| 0.72 |  |  | 0.72 |  |  | 0.72 |  |  | 0.72
| 0.78 |  |  | 0.78 |  |  | 0.78 |  |  | 0.78
| 0.84 |  |  | 0.84 |  |  | 0.84 |  |  | 0.84
| 0.9 |  |  | 0.9 |  |  | 0.9 |  |  | 0.9
| 0.96 |  |  | 0.96 |  |  | 0.96 |  |  | 0.96
| 1.02 |  |  | 1.02 |  |  | 1.02 |  |  | 1.02
| 1.08 |  |  | 1.08 |  |  | 1.08 |  |  | 1.08
| 1.14 |  |  | 1.14 |  |  | 1.14 |  |  | 1.14
| 1.2 |  |  | 1.2 |  |  | 1.2 |  |  | 1.2