## Datos
DATOS GENERALES
INFORME |  | EST. DE PROB. FALLA E IMPLEMET. ALTERN. SOLUC DESLIZAM. TALUD.EN LA ZONA ANDINA
CODIGO |  | C2-M1
PROYECTO |  | ESTABILIDAD DE TALUDES
SOLICITANTE |  | JORGE MOSTAJO CARBONEL
UBICACION |  | HUAYUCHACA - ACCESO A LA PROVINCIA DE CAJAY - HUARI
FECHA |  | 1 SEPTIEMBRE 2007
EXPLORACION GEOTECNICA
TIPO DE EXPLORACION |  | CALICATA
No DE EXPLORACION |  | C2
No DE MUESTRA |  | M1
PROFUNDIDAD DEL NIVEL FREATICO | (m) : | 2.6
PROFUNDIDAD DEL ESTRATO | (m) : | 3
OBSERVACIONES |  | PRESENCIA DE NIVEL FREATICO - FLUJO SUBTERREANEO
PRESENCIA DE ROCA ANGULOSA

## Corte
CORTE DIRECTO |  | ASTM D3080 | [34 empty] | CODIGO
C2-M1
CONSTANTE DEL ANILLO | [10 empty] | 130
PESO ESP. RELATIVO DE SOLIDOS (Ss) | [10 empty] | 2.5
DATOS GENERALES
VELOCIDAD DE ENSAYO |  | (mm/min) | [8 empty] | 0.7
ALTURA DE LA MUESTRA |  | (cm) | [8 empty] | 2
LADO DE LA MUESTRA |  | (cm) | [8 empty] | 6
ESTADO DE LA MUESTRA | [10 empty] | REMOLDEADA
CONDICION DE ENSAYO | [10 empty] | HUMEDECIDO
TAMAÑO MAX. DE PARTICULAS |  | (cm) | [8 empty] | 0.3333333
No DE ENSAYO | [10 empty] | 1 | [8 empty] | 2 | [8 empty] | 3
ESFUERZO NORMAL |  | (kg/cm²) | [8 empty] | 0.5 | [8 empty] | 1 | [8 empty] | 2
CONDICIONES GENERALES
Humedad Inicial
1 | No recipiente | [8 empty] | 36 | 206 | [7 empty] | 44 | 206 | [7 empty] | 46 | 206
2 | W recipiente | (gr) | [7 empty] | 20.1 | 191.26 | [7 empty] | 18.55 | 191.26 | [7 empty] | 20.57 | 191.26
3 | W recipiente sw | (gr) | [7 empty] | 62.34 | 629.84 | [7 empty] | 64.86 | 629.84 | [7 empty] | 67.07 | 629.84
4 | W recipiente s | (gr) | [7 empty] | 60.7 | 584.41 | [7 empty] | 63.2 | 584.41 | [7 empty] | 65.31 | 584.41
Datos Generales
5 | No molde | [9 empty] | 1 | [8 empty] | 2 | [8 empty] | 3
6 | W molde | (gr) | [8 empty] | 100.71 | [8 empty] | 68.43 | [8 empty] | 99.49
7 | Altura swa | (cm) | [8 empty] | 2 | [8 empty] | 2 | [8 empty] | 2
8 | Lado swa | (cm) | [8 empty] | 6 | [8 empty] | 6 | [8 empty] | 6
9 | W molde sw | (gr) | [8 empty] | 251.91 | [8 empty] | 219.63 | [8 empty] | 250.69
Humedad final
10 | No recipiente | [9 empty] | 220 | [8 empty] | 231 | [8 empty] | 315
11 | W recipiente | (gr) | [8 empty] | 186.97 | [8 empty] | 187.6 | [8 empty] | 173.39
12 | W recipiente sw | (gr) | [8 empty] | 347.6 | [8 empty] | 346.12 | [8 empty] | 335.5
13 | W recipiente s | (gr) | [8 empty] | 326.64 | [8 empty] | 327.54 | [8 empty] | 314.09
Calculos Generales
14 | Deformación vertical final | (cm) | [8 empty] | 0.0987 | [8 empty] | 0.02734 | [8 empty] | -0.0092 | [8 empty] | -
15 | Area swa : 8^(2) | (cm²) | [8 empty] | 36 | [8 empty] | 36 | [8 empty] | 36 | [8 empty] | -
16 | W s : (9-6)/((1)+(3-4)/(4-2)) | (gr) | [8 empty] | 135.5381 | [8 empty] | 135.5381 | [8 empty] | 135.5381 | [8 empty] | -
17 | V s : 16/Ss | (cc) | [8 empty] | 54.21522 | [8 empty] | 54.21522 | [8 empty] | 54.21522 | [8 empty] | -
CONDICIONES INICIALES
18 | W sw : 9-6 | (gr) | [8 empty] | 151.2 | [8 empty] | 151.2 | [8 empty] | 151.2 | [8 empty] | -
19 | W w : 18-16 | (gr) | [8 empty] | 15.66195 | [8 empty] | 15.66195 | [8 empty] | 15.66195 | [8 empty] | -
20 | V swa : 7*15 | (cc) | [8 empty] | 72 | [8 empty] | 72 | [8 empty] | 72 | [8 empty] | -
21 | V v : 20-17 | (cc) | [8 empty] | 17.78478 | [8 empty] | 17.78478 | [8 empty] | 17.78478 | [8 empty] | -
22 | V w : 19 | (cc) | [8 empty] | 15.66195 | [8 empty] | 15.66195 | [8 empty] | 15.66195 | [8 empty] | -
23 | w : 100*19/16 | (%) | [8 empty] | 11.55539 | [8 empty] | 11.55539 | [8 empty] | 11.55539 | [8 empty] | -
24 | g : 18/20 | (gr/cc) | [8 empty] | 2.1 | [8 empty] | 2.1 | [8 empty] | 2.1 | [8 empty] | -
25 | gd : 16/20 | (gr/cc) | [8 empty] | 1.882473 | [8 empty] | 1.882473 | [8 empty] | 1.882473 | [8 empty] | -
26 | e : 21/17 | [9 empty] | 0.3280403 | [8 empty] | 0.3280403 | [8 empty] | 0.3280403 | [8 empty] | -
27 | Gw : 100*22/21 | (%) | [8 empty] | 88.06377 | [8 empty] | 88.06377 | [8 empty] | 88.06377 | [8 empty] | -
CONDICIONES FINALES (Despues del ensayo de corte)
28 | W sw : 16*((1)+(12-13)/(13-11)) | (gr) | [8 empty] | 155.878 | [8 empty] | 153.5336 | [8 empty] | 156.1626 | [8 empty] | -
29 | W w : 28-16 | (gr) | [8 empty] | 20.33993 | [8 empty] | 17.99555 | [8 empty] | 20.62452 | [8 empty] | -
30 | V swa : (7+14)*15 | (cc) | [8 empty] | 75.5532 | [8 empty] | 72.98424 | [8 empty] | 71.6688 | [8 empty] | -
31 | V v : 30-17 | (cc) | [8 empty] | 21.33798 | [8 empty] | 18.76902 | [8 empty] | 17.45358 | [8 empty] | -
32 | V w : 29 | (cc) | [8 empty] | 20.33993 | [8 empty] | 17.99555 | [8 empty] | 20.62452 | [8 empty] | -
33 | w : 100*29/16 | (%) | [8 empty] | 15.0068 | [8 empty] | 13.27712 | [8 empty] | 15.21677 | [8 empty] | -
34 | g : 28/30 | (gr/cc) | [8 empty] | 2.063155 | [8 empty] | 2.103654 | [8 empty] | 2.178948 | [8 empty] | -
35 | gd : 16/30 | (gr/cc) | [8 empty] | 1.793942 | [8 empty] | 1.857087 | [8 empty] | 1.891172 | [8 empty] | -
36 | e : 31/17 | [9 empty] | 0.3935791 | [8 empty] | 0.3461946 | [8 empty] | 0.3219313 | [8 empty] | -
37 | Gw : 100*32/31 | (%) | [8 empty] | 95.32265 | [8 empty] | 95.87901 | [8 empty] | 118.1679 | [8 empty] | -
CUADRO DE LECTURAS
|  |  | Lectura | Lectura | Lectura | Deformación | Deformación | Deformación | Fuerza | Area | Esfuerzo | Lectura | Lectura | Lectura | Deformación | Deformación | Deformación | Fuerza | Area | Esfuerzo | Lectura | Lectura | Lectura | Deformación | Deformación | Deformación | Fuerza | Area | Esfuerzo | Lectura | Lectura | Lectura | Deformación | Deformación | Deformación | Fuerza | Area | Esfuerzo
|  |  | Horizontal | Anillo | Vertical | Horizontal | Vertical | Vertical | Cortante | Corregida | Cortante | Horizontal | Anillo | Vertical | Horizontal | Vertical | Vertical | Cortante | Corregida | Cortante | Horizontal | Anillo | Vertical | Horizontal | Vertical | Vertical | Cortante | Corregida | Cortante | Horizontal | Anillo | Vertical | Horizontal | Vertical | Vertical | Cortante | Corregida | Cortante
|  |  | (cm) | (mm) | (cm) | (%) | (cm) | (%) | (Kg) | (cm²) | (kg/cm²) | (cm) | (mm) | (cm) | (%) | (cm) | (%) | (Kg) | (cm²) | (kg/cm²) | (cm) | (mm) | (cm) | (%) | (cm) | (%) | (Kg) | (cm²) | (kg/cm²) | (cm) | (mm) | (cm) | (%) | (cm) | (%) | (Kg) | (cm²) | (kg/cm²)
Esfuerzo Normal |  |  | 0.5 | kg/cm² | [7 empty] | 1 | kg/cm² | [7 empty] | 2 | kg/cm² | [7 empty] | 0 | kg/cm² | [7 empty] | 0.5 | 1 | 2 | 0 | 0.5 |  |  | 1 |  |  | 2 |  |  | 0
Despues de aplicar la carga de contacto |  |  |  |  | 1.1222 |  | 0 | 0 | [5 empty] | 1.1905 |  | 0 | 0 | [5 empty] | 1.0851 |  | 0 | 0 | [7 empty] | 0 | 0
Despues del asentamiento por sobre carga |  |  |  |  | 1.1125 |  | -0.0097 | -0.485 | [5 empty] | 1.1524 |  | -0.0381 | -1.905 | [5 empty] | 1.0352 |  | -0.0499 | -2.495 | [7 empty] | 0 | 0
|  |  | 0 | 0 | 1.1116 | 0 | 0 | 0 | 0 | 36 | 0 | 0 | 0 | 1.15156 | 0 | 0 | 0 | 0 | 36 | 0 | 0 | 0 | 1.0289 | 0 | 0 | 0 | 0 | 36 |  | 0 |  |  | 0 | 0 | 0 | 0 | 36 |  | 0.6138889 | 0.9388889 | 1.650278 | 0 | 0 | 0 | 0 | 0 | 0 | 0 | 0 | 0 | 0 | 0 | 0 | -
|  |  | 0.003 | 0.013 | 1.1113 | 0.05 | -0.0003 | -0.015 | 1.69 | 36 | 0.04694444 | 0.003 | 0.03 | 1.1512 | 0.05 | -0.00036 | -0.018 | 3.9 | 36 | 0.1083333 | 0.003 | 0.044 | 1.0282 | 0.05 | -0.0007 | -0.035 | 5.72 | 36 | 0.1588889 | 0.003 |  |  | 0.05 | -1.0289 | -51.445 | 0 | 36 | 0 | 0.6138889 | 0.9388889 | 1.650278 | 0 | 0.05 | -0.015 | 0.04694444 | 0.05 | -0.018 | 0.1083333 | 0.05 | -0.035 | 0.1588889 | 0.05 | -51.445 | -
|  |  | 0.006 | 0.035 | 1.1111 | 0.1 | -0.0005 | -0.025 | 4.55 | 36 | 0.1263889 | 0.006 | 0.05 | 1.1505 | 0.1 | -0.00106 | -0.053 | 6.5 | 36 | 0.1805556 | 0.006 | 0.078 | 1.0281 | 0.1 | -0.0008 | -0.04 | 10.14 | 36 | 0.2816667 | 0.006 |  |  | 0.1 | -1.0289 | -51.445 | 0 | 36 | 0 | 0.6138889 | 0.9388889 | 1.650278 | 0 | 0.1 | -0.025 | 0.1263889 | 0.1 | -0.053 | 0.1805556 | 0.1 | -0.04 | 0.2816667 | 0.1 | -51.445 | -
|  |  | 0.012 | 0.052 | 1.111 | 0.2 | -0.0006 | -0.03 | 6.76 | 36 | 0.1877778 | 0.012 | 0.068 | 1.1504 | 0.2 | -0.00116 | -0.058 | 8.84 | 36 | 0.2455556 | 0.012 | 0.14 | 1.0279 | 0.2 | -0.001 | -0.05 | 18.2 | 36 | 0.5055556 | 0.012 |  |  | 0.2 | -1.0289 | -51.445 | 0 | 36 | 0 | 0.6138889 | 0.9388889 | 1.650278 | 0 | 0.2 | -0.03 | 0.1877778 | 0.2 | -0.058 | 0.2455556 | 0.2 | -0.05 | 0.5055556 | 0.2 | -51.445 | -
|  |  | 0.018 | 0.089 | 1.1112 | 0.3 | -0.0004 | -0.02 | 11.57 | 36 | 0.3213889 | 0.018 | 0.094 | 1.1502 | 0.3 | -0.00136 | -0.068 | 12.22 | 36 | 0.3394444 | 0.018 | 0.186 | 1.0278 | 0.3 | -0.0011 | -0.055 | 24.18 | 36 | 0.6716667 | 0.018 |  |  | 0.3 | -1.0289 | -51.445 | 0 | 36 | 0 | 0.6138889 | 0.9388889 | 1.650278 | 0 | 0.3 | -0.02 | 0.3213889 | 0.3 | -0.068 | 0.3394444 | 0.3 | -0.055 | 0.6716667 | 0.3 | -51.445 | -
|  |  | 0.024 | 0.098 | 1.1126 | 0.4 | 0.001 | 0.05 | 12.74 | 36 | 0.3538889 | 0.024 | 0.114 | 1.1501 | 0.4 | -0.00146 | -0.073 | 14.82 | 36 | 0.4116667 | 0.024 | 0.215 | 1.0275 | 0.4 | -0.0014 | -0.07 | 27.95 | 36 | 0.7763889 | 0.024 |  |  | 0.4 | -1.0289 | -51.445 | 0 | 36 | 0 | 0.6138889 | 0.9388889 | 1.650278 | 0 | 0.4 | 0.05 | 0.3538889 | 0.4 | -0.073 | 0.4116667 | 0.4 | -0.07 | 0.7763889 | 0.4 | -51.445 | -
|  |  | 0.03 | 0.16 | 1.1138 | 0.5 | 0.0022 | 0.11 | 20.8 | 36 | 0.5777778 | 0.03 | 0.14 | 1.1501 | 0.5 | -0.00146 | -0.073 | 18.2 | 36 | 0.5055556 | 0.03 | 0.235 | 1.0271 | 0.5 | -0.0018 | -0.09 | 30.55 | 36 | 0.8486111 | 0.03 |  |  | 0.5 | -1.0289 | -51.445 | 0 | 36 | 0 | 0.6138889 | 0.9388889 | 1.650278 | 0 | 0.5 | 0.11 | 0.5777778 | 0.5 | -0.073 | 0.5055556 | 0.5 | -0.09 | 0.8486111 | 0.5 | -51.445 | -
|  |  | 0.045 | 0.17 | 1.1143 | 0.75 | 0.0027 | 0.135 | 22.1 | 36 | 0.6138889 | 0.045 | 0.164 | 1.1511 | 0.75 | -0.00046 | -0.023 | 21.32 | 36 | 0.5922222 | 0.045 | 0.285 | 1.0271 | 0.75 | -0.0018 | -0.09 | 37.05 | 36 | 1.029167 | 0.045 |  |  | 0.75 | -1.0289 | -51.445 | 0 | 36 | 0 | 0.6138889 | 0.9388889 | 1.650278 | 0 | 0.75 | 0.135 | 0.6138889 | 0.75 | -0.023 | 0.5922222 | 0.75 | -0.09 | 1.029167 | 0.75 | -51.445 | -
|  |  | 0.06 | 0.175 | 1.1172 | 1 | 0.0056 | 0.28 | 22.75 | 36 | 0.6319444 | 0.06 | 0.189 | 1.1518 | 1 | 0.00024 | 0.012 | 24.57 | 36 | 0.6825 | 0.06 | 0.329 | 1.0271 | 1 | -0.0018 | -0.09 | 42.77 | 36 | 1.188056 | 0.06 |  |  | 1 | -1.0289 | -51.445 | 0 | 36 | 0 | 0.6138889 | 0.9388889 | 1.650278 | 0 | 1 | 0.28 | 0.6319444 | 1 | 0.012 | 0.6825 | 1 | -0.09 | 1.188056 | 1 | -51.445 | -
|  |  | 0.075 | 0.184 | 1.1193 | 1.25 | 0.0077 | 0.385 | 23.92 | 36 | 0.6644444 | 0.075 | 0.202 | 1.1529 | 1.25 | 0.00134 | 0.067 | 26.26 | 36 | 0.7294444 | 0.075 | 0.35 | 1.0279 | 1.25 | -0.001 | -0.05 | 45.5 | 36 | 1.263889 | 0.075 |  |  | 1.25 | -1.0289 | -51.445 | 0 | 36 | 0 | 0.6138889 | 0.9388889 | 1.650278 | 0 | 1.25 | 0.385 | 0.6644444 | 1.25 | 0.067 | 0.7294444 | 1.25 | -0.05 | 1.263889 | 1.25 | -51.445 | -
|  |  | 0.09 | 0.189 | 1.1245 | 1.5 | 0.0129 | 0.645 | 24.57 | 36 | 0.6825 | 0.09 | 0.219 | 1.1544 | 1.5 | 0.00284 | 0.142 | 28.47 | 36 | 0.7908333 | 0.09 | 0.371 | 1.0283 | 1.5 | -0.0006 | -0.03 | 48.23 | 36 | 1.339722 | 0.09 |  |  | 1.5 | -1.0289 | -51.445 | 0 | 36 | 0 | 0.6138889 | 0.9388889 | 1.650278 | 0 | 1.5 | 0.645 | 0.6825 | 1.5 | 0.142 | 0.7908333 | 1.5 | -0.03 | 1.339722 | 1.5 | -51.445 | -
|  |  | 0.105 | 0.191 | 1.1268 | 1.75 | 0.0152 | 0.76 | 24.83 | 36 | 0.6897222 | 0.105 | 0.239 | 1.1559 | 1.75 | 0.00434 | 0.217 | 31.07 | 36 | 0.8630556 | 0.105 | 0.391 | 1.0294 | 1.75 | 0.0005 | 0.025 | 50.83 | 36 | 1.411944 | 0.105 |  |  | 1.75 | -1.0289 | -51.445 | 0 | 36 | 0 | 0.6138889 | 0.9388889 | 1.650278 | 0 | 1.75 | 0.76 | 0.6897222 | 1.75 | 0.217 | 0.8630556 | 1.75 | 0.025 | 1.411944 | 1.75 | -51.445 | -
|  |  | 0.12 | 0.192 | 1.1384 | 2 | 0.0268 | 1.34 | 24.96 | 36 | 0.6933333 | 0.12 | 0.258 | 1.1582 | 2 | 0.00664 | 0.332 | 33.54 | 36 | 0.9316667 | 0.12 | 0.407 | 1.0317 | 2 | 0.0028 | 0.14 | 52.91 | 36 | 1.469722 | 0.12 |  |  | 2 | -1.0289 | -51.445 | 0 | 36 | 0 | 0.6138889 | 0.9388889 | 1.650278 | 0 | 2 | 1.34 | 0.6933333 | 2 | 0.332 | 0.9316667 | 2 | 0.14 | 1.469722 | 2 | -51.445 | -
|  |  | 0.15 | 0.193 | 1.1445 | 2.5 | 0.0329 | 1.645 | 25.09 | 36 | 0.6969444 | 0.15 | 0.274 | 1.162 | 2.5 | 0.01044 | 0.522 | 35.62 | 36 | 0.9894444 | 0.15 | 0.426 | 1.0339 | 2.5 | 0.005 | 0.25 | 55.38 | 36 | 1.538333 | 0.15 |  |  | 2.5 | -1.0289 | -51.445 | 0 | 36 | 0 | 0.6138889 | 0.9388889 | 1.650278 | 0 | 2.5 | 1.645 | 0.6969444 | 2.5 | 0.522 | 0.9894444 | 2.5 | 0.25 | 1.538333 | 2.5 | -51.445 | -
|  |  | 0.18 | 0.195 | 1.1542 | 3 | 0.0426 | 2.13 | 25.35 | 36 | 0.7041667 | 0.18 | 0.285 | 1.1672 | 3 | 0.01564 | 0.782 | 37.05 | 36 | 1.029167 | 0.18 | 0.449 | 1.0382 | 3 | 0.0093 | 0.465 | 58.37 | 36 | 1.621389 | 0.18 |  |  | 3 | -1.0289 | -51.445 | 0 | 36 | 0 | 0.6138889 | 0.9388889 | 1.650278 | 0 | 3 | 2.13 | 0.7041667 | 3 | 0.782 | 1.029167 | 3 | 0.465 | 1.621389 | 3 | -51.445 | -
|  |  | 0.21 | 0.196 | 1.1596 | 3.5 | 0.048 | 2.4 | 25.48 | 36 | 0.7077778 | 0.21 | 0.292 | 1.1726 | 3.5 | 0.02104 | 1.052 | 37.96 | 36 | 1.054444 | 0.21 | 0.472 | 1.0426 | 3.5 | 0.0137 | 0.685 | 61.36 | 36 | 1.704444 | 0.21 |  |  | 3.5 | -1.0289 | -51.445 | 0 | 36 | 0 | 0.6138889 | 0.9388889 | 1.650278 | 0 | 3.5 | 2.4 | 0.7077778 | 3.5 | 1.052 | 1.054444 | 3.5 | 0.685 | 1.704444 | 3.5 | -51.445 | -
|  |  | 0.24 | 0.197 | 1.1645 | 4 | 0.0529 | 2.645 | 25.61 | 36 | 0.7113889 | 0.24 | 0.297 | 1.1796 | 4 | 0.02804 | 1.402 | 38.61 | 36 | 1.0725 | 0.24 | 0.49 | 1.0478 | 4 | 0.0189 | 0.945 | 63.7 | 36 | 1.769444 | 0.24 |  |  | 4 | -1.0289 | -51.445 | 0 | 36 | 0 | 0.7113889 | 0.9388889 | 1.650278 | 0 | 4 | 2.645 | 0.7113889 | 4 | 1.402 | 1.0725 | 4 | 0.945 | 1.769444 | 4 | -51.445 | -
|  |  | 0.27 | 0.197 | 1.1678 | 4.5 | 0.0562 | 2.81 | 25.61 | 36 | 0.7113889 | 0.27 | 0.299 | 1.1874 | 4.5 | 0.03584 | 1.792 | 38.87 | 36 | 1.079722 | 0.27 | 0.497 | 1.0526 | 4.5 | 0.0237 | 1.185 | 64.61 | 36 | 1.794722 | 0.27 |  |  | 4.5 | -1.0289 | -51.445 | 0 | 36 | 0 | 0.7113889 | 0.9388889 | 1.650278 | 0 | 4.5 | 2.81 | 0.7113889 | 4.5 | 1.792 | 1.079722 | 4.5 | 1.185 | 1.794722 | 4.5 | -51.445 | -
|  |  | 0.3 | 0.197 | 1.1715 | 5 | 0.0599 | 2.995 | 25.61 | 36 | 0.7113889 | 0.3 | 0.3 | 1.1964 | 5 | 0.04484 | 2.242 | 39 | 36 | 1.083333 | 0.3 | 0.499 | 1.0587 | 5 | 0.0298 | 1.49 | 64.87 | 36 | 1.801944 | 0.3 |  |  | 5 | -1.0289 | -51.445 | 0 | 36 | 0 | 0.7113889 | 1.083333 | 1.801944 | 0 | 5 | 2.995 | 0.7113889 | 5 | 2.242 | 1.083333 | 5 | 1.49 | 1.801944 | 5 | -51.445 | -
|  |  | 0.36 | 0.193 | 1.1792 | 6 | 0.0676 | 3.38 | 25.09 | 36 | 0.6969444 | 0.36 | 0.293 | 1.2064 | 6 | 0.05484 | 2.742 | 38.09 | 36 | 1.058056 | 0.36 | 0.495 | 1.0643 | 6 | 0.0354 | 1.77 | 64.35 | 36 | 1.7875 | 0.36 |  |  | 6 | -1.0289 | -51.445 | 0 | 36 | 0 | 0.6138889 | 0.9388889 | 1.650278 | 0 | 6 | 3.38 | 0.6969444 | 6 | 2.742 | 1.058056 | 6 | 1.77 | 1.7875 | 6 | -51.445 | -
|  |  | 0.42 | 0.191 | 1.1874 | 7 | 0.0758 | 3.79 | 24.83 | 36 | 0.6897222 | 0.42 | 0.287 | 1.2089 | 7 | 0.05734 | 2.867 | 37.31 | 36 | 1.036389 | 0.42 | 0.49 | 1.0701 | 7 | 0.0412 | 2.06 | 63.7 | 36 | 1.769444 | 0.42 |  |  | 7 | -1.0289 | -51.445 | 0 | 36 | 0 | 0.6138889 | 0.9388889 | 1.650278 | 0 | 7 | 3.79 | 0.6897222 | 7 | 2.867 | 1.036389 | 7 | 2.06 | 1.769444 | 7 | -51.445 | -
|  |  | 0.48 | 0.189 | 1.1954 | 8 | 0.0838 | 4.19 | 24.57 | 36 | 0.6825 | 0.48 | 0.282 | 1.2089 | 8 | 0.05734 | 2.867 | 36.66 | 36 | 1.018333 | 0.48 | 0.486 | 1.0732 | 8 | 0.0443 | 2.215 | 63.18 | 36 | 1.755 | 0.48 |  |  | 8 | -1.0289 | -51.445 | 0 | 36 | 0 | 0.6138889 | 0.9388889 | 1.650278 | 0 | 8 | 4.19 | 0.6825 | 8 | 2.867 | 1.018333 | 8 | 2.215 | 1.755 | 8 | -51.445 | -
|  |  | 0.54 | 0.187 | 1.2019 | 9 | 0.0903 | 4.515 | 24.31 | 36 | 0.6752778 | 0.54 | 0.278 | 1.209 | 9 | 0.05744 | 2.872 | 36.14 | 36 | 1.003889 | 0.54 | 0.482 | 1.0741 | 9 | 0.0452 | 2.26 | 62.66 | 36 | 1.740556 | 0.54 |  |  | 9 | -1.0289 | -51.445 | 0 | 36 | 0 | 0.6138889 | 0.9388889 | 1.650278 | 0 | 9 | 4.515 | 0.6752778 | 9 | 2.872 | 1.003889 | 9 | 2.26 | 1.740556 | 9 | -51.445 | -
|  |  | 0.6 | 0.185 | 1.2098 | 10 | 0.0982 | 4.91 | 24.05 | 36 | 0.6680556 | 0.6 | 0.275 | 1.2091 | 10 | 0.05754 | 2.877 | 35.75 | 36 | 0.9930556 | 0.6 | 0.478 | 1.0749 | 10 | 0.046 | 2.3 | 62.14 | 36 | 1.726111 | 0.6 |  |  | 10 | -1.0289 | -51.445 | 0 | 36 | 0 | 0.6138889 | 0.9388889 | 1.650278 | #N/A | 10 | 4.91 | 0.6680556 | 10 | 2.877 | 0.9930556 | 10 | 2.3 | 1.726111 | 10 | -51.445 | -
|  |  | 0.66 | 0.183 | 1.2132 | 11 | 0.1016 | 5.08 | 23.79 | 36 | 0.6608333 | 0.66 | 0.272 | 1.2101 | 11 | 0.05854 | 2.927 | 35.36 | 36 | 0.9822222 | 0.66 | 0.478 | 1.0745 | 11 | 0.0456 | 2.28 | 62.14 | 36 | 1.726111 | 0.66 |  |  | 11 | -1.0289 | -51.445 | 0 | 36 | 0 | 0.6138889 | 0.9388889 | 1.650278 | #N/A | 11 | 5.08 | 0.6608333 | 11 | 2.927 | 0.9822222 | 11 | 2.28 | 1.726111 | 11 | -51.445 | -
|  |  | 0.72 | 0.181 | 1.214 | 12 | 0.1024 | 5.12 | 23.53 | 36 | 0.6536111 | 0.72 | 0.27 | 1.2112 | 12 | 0.05964 | 2.982 | 35.1 | 36 | 0.975 | 0.72 | 0.475 | 1.074 | 12 | 0.0451 | 2.255 | 61.75 | 36 | 1.715278 | 0.72 |  |  | 12 | -1.0289 | -51.445 | 0 | 36 | 0 | 0.6138889 | 0.9388889 | 1.650278 | #N/A | 12 | 5.12 | 0.6536111 | 12 | 2.982 | 0.975 | 12 | 2.255 | 1.715278 | 12 | -51.445 | -
|  |  | 0.78 | 0.179 | 1.2154 | 13 | 0.1038 | 5.19 | 23.27 | 36 | 0.6463889 | 0.78 | 0.268 | 1.2119 | 13 | 0.06034 | 3.017 | 34.84 | 36 | 0.9677778 | 0.78 | 0.472 | 1.0734 | 13 | 0.0445 | 2.225 | 61.36 | 36 | 1.704444 | 0.78 |  |  | 13 | -1.0289 | -51.445 | 0 | 36 | 0 | 0.6138889 | 0.9388889 | 1.650278 | #N/A | 13 | 5.19 | 0.6463889 | 13 | 3.017 | 0.9677778 | 13 | 2.225 | 1.704444 | 13 | -51.445 | -
|  |  | 0.84 | 0.177 | 1.2172 | 14 | 0.1056 | 5.28 | 23.01 | 36 | 0.6391667 | 0.84 | 0.266 | 1.213 | 14 | 0.06144 | 3.072 | 34.58 | 36 | 0.9605556 | 0.84 | 0.469 | 1.0725 | 14 | 0.0436 | 2.18 | 60.97 | 36 | 1.693611 | 0.84 |  |  | 14 | -1.0289 | -51.445 | 0 | 36 | 0 | 0.6138889 | 0.9388889 | 1.650278 | #N/A | 14 | 5.28 | 0.6391667 | 14 | 3.072 | 0.9605556 | 14 | 2.18 | 1.693611 | 14 | -51.445 | -
|  |  | 0.9 | 0.176 | 1.2195 | 15 | 0.1079 | 5.395 | 22.88 | 36 | 0.6355556 | 0.9 | 0.265 | 1.2141 | 15 | 0.06254 | 3.127 | 34.45 | 36 | 0.9569444 | 0.9 | 0.467 | 1.0719 | 15 | 0.043 | 2.15 | 60.71 | 36 | 1.686389 | 0.9 |  |  | 15 | -1.0289 | -51.445 | 0 | 36 | 0 | 0.6138889 | 0.9388889 | 1.650278 | #N/A | 15 | 5.395 | 0.6355556 | 15 | 3.127 | 0.9569444 | 15 | 2.15 | 1.686389 | 15 | -51.445 | -
|  |  | 0.96 | 0.175 | 1.2218 | 16 | 0.1102 | 5.51 | 22.75 | 36 | 0.6319444 | 0.96 | 0.264 | 1.2152 | 16 | 0.06364 | 3.182 | 34.32 | 36 | 0.9533333 | 0.96 | 0.465 | 1.0714 | 16 | 0.0425 | 2.125 | 60.45 | 36 | 1.679167 | 0.96 |  |  | 16 | -1.0289 | -51.445 | 0 | 36 | 0 | 0.6138889 | 0.9388889 | 1.650278 | #N/A | 16 | 5.51 | 0.6319444 | 16 | 3.182 | 0.9533333 | 16 | 2.125 | 1.679167 | 16 | -51.445 | -
|  |  | 1.02 | 0.174 | 1.2211 | 17 | 0.1095 | 5.475 | 22.62 | 36 | 0.6283333 | 1.02 | 0.263 | 1.2159 | 17 | 0.06434 | 3.217 | 34.19 | 36 | 0.9497222 | 1.02 | 0.463 | 1.0712 | 17 | 0.0423 | 2.115 | 60.19 | 36 | 1.671944 | 1.02 |  |  | 17 | -1.0289 | -51.445 | 0 | 36 | 0 | 0.6138889 | 0.9388889 | 1.650278 | #N/A | 17 | 5.475 | 0.6283333 | 17 | 3.217 | 0.9497222 | 17 | 2.115 | 1.671944 | 17 | -51.445 | -
|  |  | 1.08 | 0.172 | 1.2209 | 18 | 0.1093 | 5.465 | 22.36 | 36 | 0.6211111 | 1.08 | 0.261 | 1.2164 | 18 | 0.06484 | 3.242 | 33.93 | 36 | 0.9425 | 1.08 | 0.46 | 1.0708 | 18 | 0.0419 | 2.095 | 59.8 | 36 | 1.661111 | 1.08 |  |  | 18 | -1.0289 | -51.445 | 0 | 36 | 0 | 0.6138889 | 0.9388889 | 1.650278 | #N/A | 18 | 5.465 | 0.6211111 | 18 | 3.242 | 0.9425 | 18 | 2.095 | 1.661111 | 18 | -51.445 | -
|  |  | 1.14 | 0.171 | 1.2205 | 19 | 0.1089 | 5.445 | 22.23 | 36 | 0.6175 | 1.14 | 0.26 | 1.2171 | 19 | 0.06554 | 3.277 | 33.8 | 36 | 0.9388889 | 1.14 | 0.458 | 1.0702 | 19 | 0.0413 | 2.065 | 59.54 | 36 | 1.653889 | 1.14 |  |  | 19 | -1.0289 | -51.445 | 0 | 36 | 0 | 0.6138889 | 0.9388889 | 1.650278 | #N/A | 19 | 5.445 | 0.6175 | 19 | 3.277 | 0.9388889 | 19 | 2.065 | 1.653889 | 19 | -51.445 | -
|  |  | 1.2 | 0.17 | 1.22 | 20 | 0.1084 | 5.42 | 22.1 | 36 | 0.6138889 | 1.2 | 0.26 | 1.217 | 20 | 0.06544 | 3.272 | 33.8 | 36 | 0.9388889 | 1.2 | 0.457 | 1.0696 | 20 | 0.0407 | 2.035 | 59.41 | 36 | 1.650278 | 1.2 |  |  | 20 | -1.0289 | -51.445 | 0 | 36 | 0 | 0.6138889 | 0.9388889 | 1.650278 | #N/A | 20 | 5.42 | 0.6138889 | 20 | 3.272 | 0.9388889 | 20 | 2.035 | 1.650278 | 20 | -51.445 | -
PARAMETROS DE RESISTENCIA
ESFUERZO NORMAL |  | (kg/cm²) | [8 empty] | 0.5 | [8 empty] | 1 | [8 empty] | 2 | [8 empty] | -
ESFUERZO CORTANTE |  | (kg/cm²) | [8 empty] | 0.7113889 | [8 empty] | 1.083333 | [8 empty] | 1.801944 | [8 empty] | -
COHESION (C) |  | (kg/cm²) | [35 empty] | 0.36
ANGULO DE FRICCION (F) |  | (º) | [35 empty] | 36.22278
PARAMETROS DE RESISTENCIA RESIDUAL
ESFUERZO NORMAL |  | (kg/cm²) | [8 empty] | 0.5 | [8 empty] | 1 | [8 empty] | 2 | [8 empty] | -
ESFUERZO CORTANTE |  | (kg/cm²) | [8 empty] | 0.6138889 | [8 empty] | 0.9388889 | [8 empty] | 1.650278 | [8 empty] | -
COHESION (C) |  | (kg/cm²) | [35 empty] | 0.27
ANGULO DE FRICCION (F) |  | (º) | [35 empty] | 34.31354
[14 empty] | PARAMETROS DE RESISTENCIA | [11 empty] | PARAMETROS DE RESISTENCIA RESIDUAL
[34 empty] | CONSTANTE (K) ( 9 , 10 ó 11 ) : |  |  | 10
[14 empty] | COHESION (C) |  | 0.36 | [9 empty] | COHESION (C) |  | 0.27 | [5 empty] | AREA : |  |  | 19.63495
[14 empty] | ANGULO DE FRICCION (F) |  | 36.22278 | [9 empty] | ANGULO DE FRICCION (F) |  | 34.31354
[34 empty] | FUERZA | ESFUERZO | ESFUERZO
[14 empty] | Límite inferior Eje X |  |  | 0 | [8 empty] | Límite inferior Eje X |  |  | 0 |  |  |  |  | F | s | s
[14 empty] | Límite superior Eje X |  |  | 4 | [8 empty] | Límite superior Eje X |  |  | 4 |  |  |  |  | - | s=K*F/A | s*98.0665
[14 empty] | Límite inferior Eje Y |  |  | 0 | [8 empty] | Límite inferior Eje Y |  |  | 0 |  |  |  |  | kg | kg/cm² | kPa
[14 empty] | Límite superior Eje Y |  |  | 4 | [8 empty] | Límite superior Eje Y |  |  | 4 |  |  |  |  | 0.1 | 0.05092958 | 4.994486
[14 empty] | Envolvente |  | 0 | 0.36 | [8 empty] | Envolvente |  | 0 | 0.27 |  |  |  |  | 0.25 | 0.127324 | 12.48621
[16 empty] | 4 | 3.29 | [10 empty] | 4 | 3 |  |  |  |  | 0.5 | 0.2546479 | 24.97243
[34 empty] | 1 | 0.5092958 | 49.94486
[34 empty] | 2 | 1.018592 | 99.88972
[34 empty] | 4 | 2.037183 | 199.7794
[34 empty] | 8 | 4.074367 | 399.5589
[34 empty] | 16 | 8.148733 | 799.1177
[34 empty] | 32 | 16.29747 | 1598.235
[33 empty] | 1 | 1.00 kg/cm²
[33 empty] | 1.5 | 1.50 kg/cm²
[33 empty] | 2 | 2.00 kg/cm²
[33 empty] | 2.5 | 2.50 kg/cm²
[33 empty] | 3 | 3.00 kg/cm²
[33 empty] | 3.5 | 3.50 kg/cm²
[33 empty] | 4 | 4.00 kg/cm²
[33 empty] | 4.5 | 4.50 kg/cm²
[33 empty] | 5 | 5.00 kg/cm²
[33 empty] | 5.5 | 5.50 kg/cm²
[33 empty] | 6 | 6.00 kg/cm²
[33 empty] | 6.5 | 6.50 kg/cm²
[33 empty] | 7 | 7.00 kg/cm²
[33 empty] | 7.5 | 7.50 kg/cm²
[33 empty] | 8 | 8.00 kg/cm²
8
44

## Corte (2)
ENSAYO | : | CORTE DIRECTO
NORMA | : | ASTM D3080
INFORME | : | EST. DE PROB. FALLA E IMPLEMET. ALTERN. SOLUC DESLIZAM. TALUD.EN LA ZONA ANDINA
SOLICITANTE | : | JORGE MOSTAJO CARBONEL
PROYECTO | : | ESTABILIDAD DE TALUDES
UBICACION | : | HUAYUCHACA - ACCESO A LA PROVINCIA DE CAJAY - HUARI
FECHA | : | 1 SEPTIEMBRE 2007
TIPO DE EXPLORACION | : | CALICATA
No DE EXPLORACION | : | C2
No DE MUESTRA | : | M1
PROFUNDIDAD DEL NIVEL FREATICO | (m) : | 2.6
PROFUNDIDAD DEL ESTRATO | (m) : | 3
VELOCIDAD DE ENSAYO | (mm/min) : | 0.7
ALTURA DE LA MUESTRA | (cm) : | 2
LADO DE LA MUESTRA | (cm) : | 6
ESTADO DE LA MUESTRA | : | REMOLDEADA
CONDICION DE ENSAYO | : | HUMEDECIDO
ESFUERZO NORMAL | (kg/cm²) | 0.5 | 1 | 2 | 0
CONDICIONES INICIALES
Contenido de Humedad (w) | (%) | 11.55539 | 11.55539 | 11.55539 | -
Peso Específico (g) | (gr/cc) | 2.1 | 2.1 | 2.1 | -
Peso Específico Seco (gd) | (gr/cc) | 1.882473 | 1.882473 | 1.882473 | -
Grado de Saturación (Gw) | (%) | 88.06377 | 88.06377 | 88.06377 | -
ASENTAMIENTO DESPUES DE LA S/C | (%) | -0.485 | -1.905 | -2.495 | 0
CONDICIONES FINALES
Contenido de Humedad (w) | (%) | 15.0068 | 13.27712 | 15.21677 | -
PARAMETROS DE RESISTENCIA
ESFUERZO CORTANTE | (kg/cm²) | 0.7113889 | 1.083333 | 1.801944 | -
COHESION (c) | (kg/cm²) |  |  |  | 0.36
ANGULO DE FRICCION (F) | (º) |  |  |  | 36.22278

## Corte (3)
ENSAYO | : | CORTE DIRECTO
NORMA | : | ASTM D3080
INFORME | : | EST. DE PROB. FALLA E IMPLEMET. ALTERN. SOLUC DESLIZAM. TALUD.EN LA ZONA ANDINA
SOLICITANTE | : | JORGE MOSTAJO CARBONEL
PROYECTO | : | ESTABILIDAD DE TALUDES
UBICACION | : | HUAYUCHACA - ACCESO A LA PROVINCIA DE CAJAY - HUARI
FECHA | : | 1 SEPTIEMBRE 2007
TIPO DE EXPLORACION | : | CALICATA
No DE EXPLORACION | : | C2
No DE MUESTRA | : | M1
PROFUNDIDAD DEL NIVEL FREATICO | (m) : | 2.6
PROFUNDIDAD DEL ESTRATO | (m) : | 3
VELOCIDAD DE ENSAYO | (mm/min) : | 0.7
ALTURA DE LA MUESTRA | (cm) : | 2
LADO DE LA MUESTRA | (cm) : | 6
ESTADO DE LA MUESTRA | : | REMOLDEADA
CONDICION DE ENSAYO | : | HUMEDECIDO
ESFUERZO NORMAL | (kg/cm²) | 0.5 | 1 | 2 | 0
CONDICIONES INICIALES
Contenido de Humedad (w) | (%) | 11.55539 | 11.55539 | 11.55539 | -
Peso Específico (g) | (gr/cc) | 2.1 | 2.1 | 2.1 | -
Peso Específico Seco (gd) | (gr/cc) | 1.882473 | 1.882473 | 1.882473 | -
Grado de Saturación (Gw) | (%) | 88.06377 | 88.06377 | 88.06377 | -
ASENTAMIENTO DESPUES DE LA S/C | (%) | -0.485 | -1.905 | -2.495 | 0
CONDICIONES FINALES
Contenido de Humedad (w) | (%) | 15.0068 | 13.27712 | 15.21677 | -
PARAMETROS DE RESISTENCIA
ESFUERZO CORTANTE | (kg/cm²) | 0.7113889 | 1.083333 | 1.801944 | -
COHESION (c) | (kg/cm²) |  |  |  | 0.36
ANGULO DE FRICCION (F) | (º) |  |  |  | 36.22278
PARAMETROS DE RESISTENCIA RESIDUAL
ESFUERZO CORTANTE | (kg/cm²) | 0.6138889 | 0.9388889 | 1.650278 | -
COHESION (c) | (kg/cm²) |  |  |  | 0.27
ANGULO DE FRICCION (F) | (º) |  |  |  | 34.31354

## Corte (4)
ENSAYO | : | CORTE DIRECTO
NORMA | : | ASTM D3080
INFORME | : | EST. DE PROB. FALLA E IMPLEMET. ALTERN. SOLUC DESLIZAM. TALUD.EN LA ZONA ANDINA
SOLICITANTE | : | JORGE MOSTAJO CARBONEL
PROYECTO | : | ESTABILIDAD DE TALUDES
UBICACION | : | HUAYUCHACA - ACCESO A LA PROVINCIA DE CAJAY - HUARI
FECHA | : | 1 SEPTIEMBRE 2007
TIPO DE EXPLORACION | : | CALICATA
No DE EXPLORACION | : | C2
No DE MUESTRA | : | M1
ESFUERZO NORMAL | (kg/cm²) |  | 0.5 |  | 1 |  | 2 |  | 0
Esfuerzo Cortante |  | Deformación | Esfuerzo | Deformación | Esfuerzo | Deformación | Esfuerzo | Deformación | Esfuerzo
Vs |  | Horizontal | Cortante | Horizontal | Cortante | Horizontal | Cortante | Horizontal | Cortante
Deformación Horizontal |  | (%) | (kg/cm²) | (%) | (kg/cm²) | (%) | (kg/cm²) | (%) | (kg/cm²)
|  | 0 | 0 | 0 | 0 | 0 | 0 | 0 | -
|  | 0.05 | 0.04694444 | 0.05 | 0.1083333 | 0.05 | 0.1588889 | 0.05 | -
|  | 0.1 | 0.1263889 | 0.1 | 0.1805556 | 0.1 | 0.2816667 | 0.1 | -
|  | 0.2 | 0.1877778 | 0.2 | 0.2455556 | 0.2 | 0.5055556 | 0.2 | -
|  | 0.3 | 0.3213889 | 0.3 | 0.3394444 | 0.3 | 0.6716667 | 0.3 | -
|  | 0.4 | 0.3538889 | 0.4 | 0.4116667 | 0.4 | 0.7763889 | 0.4 | -
|  | 0.5 | 0.5777778 | 0.5 | 0.5055556 | 0.5 | 0.8486111 | 0.5 | -
|  | 0.75 | 0.6138889 | 0.75 | 0.5922222 | 0.75 | 1.029167 | 0.75 | -
|  | 1 | 0.6319444 | 1 | 0.6825 | 1 | 1.188056 | 1 | -
|  | 1.25 | 0.6644444 | 1.25 | 0.7294444 | 1.25 | 1.263889 | 1.25 | -
|  | 1.5 | 0.6825 | 1.5 | 0.7908333 | 1.5 | 1.339722 | 1.5 | -
|  | 1.75 | 0.6897222 | 1.75 | 0.8630556 | 1.75 | 1.411944 | 1.75 | -
|  | 2 | 0.6933333 | 2 | 0.9316667 | 2 | 1.469722 | 2 | -
|  | 2.5 | 0.6969444 | 2.5 | 0.9894444 | 2.5 | 1.538333 | 2.5 | -
|  | 3 | 0.7041667 | 3 | 1.029167 | 3 | 1.621389 | 3 | -
|  | 3.5 | 0.7077778 | 3.5 | 1.054444 | 3.5 | 1.704444 | 3.5 | -
|  | 4 | 0.7113889 | 4 | 1.0725 | 4 | 1.769444 | 4 | -
|  | 4.5 | 0.7113889 | 4.5 | 1.079722 | 4.5 | 1.794722 | 4.5 | -
|  | 5 | 0.7113889 | 5 | 1.083333 | 5 | 1.801944 | 5 | -
|  | 6 | 0.6969444 | 6 | 1.058056 | 6 | 1.7875 | 6 | -
|  | 7 | 0.6897222 | 7 | 1.036389 | 7 | 1.769444 | 7 | -
|  | 8 | 0.6825 | 8 | 1.018333 | 8 | 1.755 | 8 | -
|  | 9 | 0.6752778 | 9 | 1.003889 | 9 | 1.740556 | 9 | -
|  | 10 | 0.6680556 | 10 | 0.9930556 | 10 | 1.726111 | 10 | -
|  | 11 | 0.6608333 | 11 | 0.9822222 | 11 | 1.726111 | 11 | -
|  | 12 | 0.6536111 | 12 | 0.975 | 12 | 1.715278 | 12 | -
|  | 13 | 0.6463889 | 13 | 0.9677778 | 13 | 1.704444 | 13 | -
|  | 14 | 0.6391667 | 14 | 0.9605556 | 14 | 1.693611 | 14 | -
|  | 15 | 0.6355556 | 15 | 0.9569444 | 15 | 1.686389 | 15 | -
|  | 16 | 0.6319444 | 16 | 0.9533333 | 16 | 1.679167 | 16 | -
|  | 17 | 0.6283333 | 17 | 0.9497222 | 17 | 1.671944 | 17 | -
|  | 18 | 0.6211111 | 18 | 0.9425 | 18 | 1.661111 | 18 | -
|  | 19 | 0.6175 | 19 | 0.9388889 | 19 | 1.653889 | 19 | -
|  | 20 | 0.6138889 | 20 | 0.9388889 | 20 | 1.650278 | 20 | -

## Corte (5)
ENSAYO | : | CORTE DIRECTO
NORMA | : | ASTM D3080
INFORME | : | EST. DE PROB. FALLA E IMPLEMET. ALTERN. SOLUC DESLIZAM. TALUD.EN LA ZONA ANDINA
SOLICITANTE | : | JORGE MOSTAJO CARBONEL
PROYECTO | : | ESTABILIDAD DE TALUDES
UBICACION | : | HUAYUCHACA - ACCESO A LA PROVINCIA DE CAJAY - HUARI
FECHA | : | 1 SEPTIEMBRE 2007
TIPO DE EXPLORACION | : | CALICATA
No DE EXPLORACION | : | C2
No DE MUESTRA | : | M1
ESFUERZO NORMAL | (kg/cm²) |  | 0.5 |  | 1 |  | 2 |  | 0
Deformación Vertical |  | Deformación | Deformación | Deformación | Deformación | Deformación | Deformación | Deformación | Deformación
Vs |  | Horizontal | Vertical | Horizontal | Vertical | Horizontal | Vertical | Horizontal | Vertical
Deformación Horizontal |  | (%) | (%) | (%) | (%) | (%) | (%) | (%) | (%)
|  | 0 | 0 | 0 | 0 | 0 | 0 | 0 | 0
|  | 0.05 | -0.015 | 0.05 | -0.018 | 0.05 | -0.035 | 0.05 | -51.445
|  | 0.1 | -0.025 | 0.1 | -0.053 | 0.1 | -0.04 | 0.1 | -51.445
|  | 0.2 | -0.03 | 0.2 | -0.058 | 0.2 | -0.05 | 0.2 | -51.445
|  | 0.3 | -0.02 | 0.3 | -0.068 | 0.3 | -0.055 | 0.3 | -51.445
|  | 0.4 | 0.05 | 0.4 | -0.073 | 0.4 | -0.07 | 0.4 | -51.445
|  | 0.5 | 0.11 | 0.5 | -0.073 | 0.5 | -0.09 | 0.5 | -51.445
|  | 0.75 | 0.135 | 0.75 | -0.023 | 0.75 | -0.09 | 0.75 | -51.445
|  | 1 | 0.28 | 1 | 0.012 | 1 | -0.09 | 1 | -51.445
|  | 1.25 | 0.385 | 1.25 | 0.067 | 1.25 | -0.05 | 1.25 | -51.445
|  | 1.5 | 0.645 | 1.5 | 0.142 | 1.5 | -0.03 | 1.5 | -51.445
|  | 1.75 | 0.76 | 1.75 | 0.217 | 1.75 | 0.025 | 1.75 | -51.445
|  | 2 | 1.34 | 2 | 0.332 | 2 | 0.14 | 2 | -51.445
|  | 2.5 | 1.645 | 2.5 | 0.522 | 2.5 | 0.25 | 2.5 | -51.445
|  | 3 | 2.13 | 3 | 0.782 | 3 | 0.465 | 3 | -51.445
|  | 3.5 | 2.4 | 3.5 | 1.052 | 3.5 | 0.685 | 3.5 | -51.445
|  | 4 | 2.645 | 4 | 1.402 | 4 | 0.945 | 4 | -51.445
|  | 4.5 | 2.81 | 4.5 | 1.792 | 4.5 | 1.185 | 4.5 | -51.445
|  | 5 | 2.995 | 5 | 2.242 | 5 | 1.49 | 5 | -51.445
|  | 6 | 3.38 | 6 | 2.742 | 6 | 1.77 | 6 | -51.445
|  | 7 | 3.79 | 7 | 2.867 | 7 | 2.06 | 7 | -51.445
|  | 8 | 4.19 | 8 | 2.867 | 8 | 2.215 | 8 | -51.445
|  | 9 | 4.515 | 9 | 2.872 | 9 | 2.26 | 9 | -51.445
|  | 10 | 4.91 | 10 | 2.877 | 10 | 2.3 | 10 | -51.445
|  | 11 | 5.08 | 11 | 2.927 | 11 | 2.28 | 11 | -51.445
|  | 12 | 5.12 | 12 | 2.982 | 12 | 2.255 | 12 | -51.445
|  | 13 | 5.19 | 13 | 3.017 | 13 | 2.225 | 13 | -51.445
|  | 14 | 5.28 | 14 | 3.072 | 14 | 2.18 | 14 | -51.445
|  | 15 | 5.395 | 15 | 3.127 | 15 | 2.15 | 15 | -51.445
|  | 16 | 5.51 | 16 | 3.182 | 16 | 2.125 | 16 | -51.445
|  | 17 | 5.475 | 17 | 3.217 | 17 | 2.115 | 17 | -51.445
|  | 18 | 5.465 | 18 | 3.242 | 18 | 2.095 | 18 | -51.445
|  | 19 | 5.445 | 19 | 3.277 | 19 | 2.065 | 19 | -51.445
|  | 20 | 5.42 | 20 | 3.272 | 20 | 2.035 | 20 | -51.445

## Corte (6)
ENSAYO | : | CORTE DIRECTO
NORMA | : | ASTM D3080
INFORME | : | EST. DE PROB. FALLA E IMPLEMET. ALTERN. SOLUC DESLIZAM. TALUD.EN LA ZONA ANDINA
SOLICITANTE | : | JORGE MOSTAJO CARBONEL
PROYECTO | : | ESTABILIDAD DE TALUDES
UBICACION | : | HUAYUCHACA - ACCESO A LA PROVINCIA DE CAJAY - HUARI
FECHA | : | 1 SEPTIEMBRE 2007
TIPO DE EXPLORACION | : | CALICATA
No DE EXPLORACION | : | C2
No DE MUESTRA | : | M1

## Corte (7)
ENSAYO | : | CORTE DIRECTO
NORMA | : | ASTM D3080
INFORME | : | EST. DE PROB. FALLA E IMPLEMET. ALTERN. SOLUC DESLIZAM. TALUD.EN LA ZONA ANDINA
SOLICITANTE | : | JORGE MOSTAJO CARBONEL
PROYECTO | : | ESTABILIDAD DE TALUDES
UBICACION | : | HUAYUCHACA - ACCESO A LA PROVINCIA DE CAJAY - HUARI
FECHA | : | 1 SEPTIEMBRE 2007
TIPO DE EXPLORACION | : | CALICATA
No DE EXPLORACION | : | C2
No DE MUESTRA | : | M1

## Corte (8)
ENSAYO | : | CORTE DIRECTO
NORMA | : | ASTM D3080
INFORME | : | EST. DE PROB. FALLA E IMPLEMET. ALTERN. SOLUC DESLIZAM. TALUD.EN LA ZONA ANDINA
SOLICITANTE | : | JORGE MOSTAJO CARBONEL
PROYECTO | : | ESTABILIDAD DE TALUDES
UBICACION | : | HUAYUCHACA - ACCESO A LA PROVINCIA DE CAJAY - HUARI
FECHA | : | 1 SEPTIEMBRE 2007
TIPO DE EXPLORACION | : | CALICATA
No DE EXPLORACION | : | C2
No DE MUESTRA | : | M1
PARAMETROS DE RESISTENCIA
|  |  | COHESION (c) | (kg/cm²) | 0.36
|  |  | ANGULO DE FRICCION (F) | ( ° ) | 36.22278

## Corte (9)
ENSAYO | : | CORTE DIRECTO
NORMA | : | ASTM D3080
INFORME | : | EST. DE PROB. FALLA E IMPLEMET. ALTERN. SOLUC DESLIZAM. TALUD.EN LA ZONA ANDINA
SOLICITANTE | : | JORGE MOSTAJO CARBONEL
PROYECTO | : | ESTABILIDAD DE TALUDES
UBICACION | : | HUAYUCHACA - ACCESO A LA PROVINCIA DE CAJAY - HUARI
FECHA | : | 1 SEPTIEMBRE 2007
TIPO DE EXPLORACION | : | CALICATA
No DE EXPLORACION | : | C2
No DE MUESTRA | : | M1
PARAMETROS DE RESISTENCIA RESIDUAL
|  |  | COHESION (c) | (kg/cm²) | 0.27
|  |  | ANGULO DE FRICCION (F) | ( ° ) | 34.31354

## Corte (10)
CALIBRACION OPERATIVA DEL
EQUIPO DE CORTE DIRECTO
Punto | Veloc.Real | Veloc. Display
| (mm/min) | (mm/min)
| X | Y
1 | 0.0104 | 0.32
2 | 0.01351 | 0.327
3 | 0.0348 | 0.35
4 | 0.072 | 0.4
5 | 0.1196 | 0.45
6 | 0.1585 | 0.5
7 | 0.203 | 0.55
8 | 0.2638 | 0.6
9 | 0.2747 | 0.65
10 | 0.3243 | 0.7
11 | 0.3601 | 0.75
12 | 0.4125 | 0.8
13 | 0.4528 | 0.85
14 | 0.4755 | 0.9
15 | 0.5414 | 0.95
16 | 0.5949 | 1
17 | 0.6037 | 1.05
18 | 0.6267 | 1.1
19 | 0.6983 | 1.15
20 | 0.7086 | 1.2
21 | 0.7683 | 1.25
22 | 0.7762 | 1.3
23 | 0.8403 | 1.35 | Veloc.Real | Veloc. Display
24 | 0.8856 | 1.4 | (mm/min) | (mm/min)
25 | 0.8906 | 1.45 | X | Y
26 | 0.9069 | 1.5 | 0.1 | 0.42059

## Corte (11)
CALIBRACION DEL ANILLO No 702
EQUIPO DE CORTE DIRECTO
Triaxial |  | Anillo No 702 |  | 0 | 0
Fuerza | Fuerza | Deformación |  | 1.135 | 198 |  | Deformación | Fuerza
(kN) | (kg) | (mm) |  |  |  |  | (mm) | (kg)
0 | 0 | 0.2 | 0 | Constante del Anillo |  | 174.4493 | 0.1 | 17.44493
0.04 | 4.07886484 | 0.22 | 0.02
0.08 | 8.15772968 | 0.24 | 0.04
0.11 | 11.21687831 | 0.26 | 0.06
0.15 | 15.29574315 | 0.28 | 0.08
0.18 | 18.35489178 | 0.3 | 0.1
0.2 | 20.3943242 | 0.32 | 0.12
0.23 | 23.45347283 | 0.34 | 0.14
0.27 | 27.53233767 | 0.36 | 0.16
0.31 | 31.61120251 | 0.38 | 0.18
0.32 | 32.63091872 | 0.4 | 0.2
0.37 | 37.72949977 | 0.42 | 0.22
0.41 | 41.80836461 | 0.44 | 0.24
0.44 | 44.86751324 | 0.46 | 0.26
0.47 | 47.92666187 | 0.48 | 0.28
0.51 | 52.00552671 | 0.5 | 0.3
0.54 | 55.06467534 | 0.52 | 0.32
0.58 | 59.14354018 | 0.54 | 0.34
0.62 | 63.22240502 | 0.56 | 0.36
0.65 | 66.28155365 | 0.58 | 0.38
0.69 | 70.36041849 | 0.6 | 0.4
0.72 | 73.41956712 | 0.62 | 0.42
0.75 | 76.47871575 | 0.64 | 0.44
0.79 | 80.55758059 | 0.66 | 0.46
0.83 | 84.63644543 | 0.68 | 0.48
0.86 | 87.69559406 | 0.7 | 0.5
0.9 | 91.7744589 | 0.72 | 0.52
0.93 | 94.83360753 | 0.74 | 0.54
0.97 | 98.91247237 | 0.76 | 0.56
1 | 101.971621 | 0.78 | 0.58
1.04 | 106.0505 | 0.8 | 0.6
1.07 | 109.1096 | 0.82 | 0.62
1.1 | 112.1687831 | 0.84 | 0.64
1.13 | 115.2279 | 0.86 | 0.66
1.17 | 119.3068 | 0.88 | 0.68
1.21 | 123.3857 | 0.9 | 0.7
1.24 | 126.4448 | 0.92 | 0.72
1.27 | 129.504 | 0.94 | 0.74
1.31 | 133.5828 | 0.96 | 0.76
1.34 | 136.642 | 0.98 | 0.78
1.37 | 139.7011 | 1 | 0.8
1.4 | 142.7602694 | 1.02 | 0.82
1.43 | 145.8194 | 1.04 | 0.84
1.47 | 149.8983 | 1.06 | 0.86
1.5 | 152.9574315 | 1.08 | 0.88
1.54 | 157.0363 | 1.1 | 0.9
1.57 | 160.0954 | 1.12 | 0.92
1.61 | 164.1743 | 1.14 | 0.94
1.64 | 167.2335 | 1.16 | 0.96
1.67 | 170.2926 | 1.18 | 0.98
1.7 | 173.3517557 | 1.2 | 1
1.74 | 177.4306 | 1.22 | 1.02
1.77 | 180.4898 | 1.24 | 1.04
1.8 | 183.5489178 | 1.26 | 1.06
1.85 | 188.6475 | 1.28 | 1.08

## Corte (12)
CORTE DIRECTO |  | ASTM D3080 | CODIGO
VELOCIDAD DE ENSAYO |  | (mm/min)
ESTADO DE LA MUESTRA
CONDICION DE ENSAYO
No DE ENSAYO
ESFUERZO NORMAL |  | (kg/cm²)
CONDICIONES GENERALES
Humedad Inicial
1 | No recipiente
2 | W recipiente | (gr)
3 | W recipiente sw | (gr)
4 | W recipiente s | (gr)
Datos Generales
5 | No molde
6 | W molde | (gr)
7 | Altura swa | (cm)
8 | Lado swa | (cm)
9 | W molde sw | (gr)
Humedad final
10 | No recipiente
11 | W recipiente | (gr)
12 | W recipiente sw | (gr)
13 | W recipiente s | (gr)

## Corte (13)
| Lectura | Lectura | Lectura | Lectura | Lectura | Lectura | Lectura | Lectura | Lectura | Lectura | Lectura | Lectura
| Horizontal | Anillo | Vertical | Horizontal | Anillo | Vertical | Horizontal | Anillo | Vertical | Horizontal | Anillo | Vertical
| (cm) | (mm) | (cm) | (cm) | (mm) | (cm) | (cm) | (mm) | (cm) | (cm) | (mm) | (cm)
Esfuerzo Normal
Despues de la carga de contacto
Despues del asentamiento por s/c
| 0 |  |  | 0 |  |  | 0 |  |  | 0
| 0.003 |  |  | 0.003 |  |  | 0.003 |  |  | 0.003
| 0.006 |  |  | 0.006 |  |  | 0.006 |  |  | 0.006
| 0.012 |  |  | 0.012 |  |  | 0.012 |  |  | 0.012
| 0.018 |  |  | 0.018 |  |  | 0.018 |  |  | 0.018
| 0.024 |  |  | 0.024 |  |  | 0.024 |  |  | 0.024
| 0.03 |  |  | 0.03 |  |  | 0.03 |  |  | 0.03
| 0.045 |  |  | 0.045 |  |  | 0.045 |  |  | 0.045
| 0.06 |  |  | 0.06 |  |  | 0.06 |  |  | 0.06
| 0.075 |  |  | 0.075 |  |  | 0.075 |  |  | 0.075
| 0.09 |  |  | 0.09 |  |  | 0.09 |  |  | 0.09
| 0.105 |  |  | 0.105 |  |  | 0.105 |  |  | 0.105
| 0.12 |  |  | 0.12 |  |  | 0.12 |  |  | 0.12
| 0.15 |  |  | 0.15 |  |  | 0.15 |  |  | 0.15
| 0.18 |  |  | 0.18 |  |  | 0.18 |  |  | 0.18
| 0.21 |  |  | 0.21 |  |  | 0.21 |  |  | 0.21
| 0.24 |  |  | 0.24 |  |  | 0.24 |  |  | 0.24
| 0.27 |  |  | 0.27 |  |  | 0.27 |  |  | 0.27
| 0.3 |  |  | 0.3 |  |  | 0.3 |  |  | 0.3
| 0.36 |  |  | 0.36 |  |  | 0.36 |  |  | 0.36
| 0.42 |  |  | 0.42 |  |  | 0.42 |  |  | 0.42
| 0.48 |  |  | 0.48 |  |  | 0.48 |  |  | 0.48
| 0.54 |  |  | 0.54 |  |  | 0.54 |  |  | 0.54
| 0.6 |  |  | 0.6 |  |  | 0.6 |  |  | 0.6
| 0.66 |  |  | 0.66 |  |  | 0.66 |  |  | 0.66
| 0.72 |  |  | 0.72 |  |  | 0.72 |  |  | 0.72
| 0.78 |  |  | 0.78 |  |  | 0.78 |  |  | 0.78
| 0.84 |  |  | 0.84 |  |  | 0.84 |  |  | 0.84
| 0.9 |  |  | 0.9 |  |  | 0.9 |  |  | 0.9
| 0.96 |  |  | 0.96 |  |  | 0.96 |  |  | 0.96
| 1.02 |  |  | 1.02 |  |  | 1.02 |  |  | 1.02
| 1.08 |  |  | 1.08 |  |  | 1.08 |  |  | 1.08
| 1.14 |  |  | 1.14 |  |  | 1.14 |  |  | 1.14
| 1.2 |  |  | 1.2 |  |  | 1.2 |  |  | 1.2